## Sheet1
情景ID | 设备大类 | 设备小类 | 失效模式 | 失效现象 | 直接原因 | 根本原因 | 失效后果 | 风险等级 | 整改措施 | 严重度S | 发生度O | 探测度D | S/O/D依据 | 来源类型 | 参考文献 | 备注
CASE-A-001 | 压力容器 | 金属压力容器 | 裂纹 | 金属压力容器受压元件发现裂纹缺陷 | 受压元件存在裂纹 | 制造缺陷或服役过程中产生裂纹 | 若继续使用可能导致容器失效 | 极高风险 | 安全状况等级为5级，应当对缺陷进行处理，否则不得继续使用 | 9 | 5 | 3 | S：TSG 21-2016安全状况5级“不得继续使用”；O：裂纹在定期检验中“极为常见”；D：定期检验+无损检测可有效检出 | 安全技术规范 | TSG 21-2016 安全状况等级规定 | 核心训练样本
CASE-A-002 | 压力容器 | 在用压力容器受压元件 | 超标缺陷 | 在用压力容器焊缝发现未熔合/未焊透等平面缺陷 | 平面缺陷 | 焊接工艺不当 | 可能导致焊缝开裂失效 | 高风险 | 应按GB/T 19624-2019进行断裂与塑性失效评定 | 8 | 4 | 4 | S：缺陷超标可能导致断裂失效；O：焊接缺陷在在用容器中时有发生；D：需UT/RT检测，埋藏缺陷探测难度中等 | 国家标准 | GB/T 19624-2019 第5章 | 核心训练样本
CASE-A-003 | 压力容器 | 快开门式压力容器 | 爆炸 | 浙江省某公司快开门式压力容器在安全联锁装置失效、有余压时打开快开门，发生爆炸 | 安全联锁装置失效+有余压开门 | 安全联锁功能不全或失效 | 爆炸事故，人员伤亡 | 极高风险 | 完善安全联锁装置，严格执行操作规程，余压未释放严禁开门 | 9 | 6 | 3 | S：快开门爆炸事故约占压力容器事故1/3；O：占比高达30~33%；D：安全联锁功能测试可有效发现失效 | 事故分析 | 一起快开门式压力容器爆炸失效事故分析，机械管理开发2012年03期 | 核心训练样本
CASE-A-004 | 锅炉 | 立式锅壳式蒸汽锅炉 | 爆炸 | 某企业立式锅壳式蒸汽锅炉发生爆炸事故 | 补焊板存在未焊透、夹渣等严重缺陷 | 补焊质量不合格 | 锅炉爆炸 | 极高风险 | 严格执行焊接工艺规程，补焊后必须进行无损检测（MT/UT）合格方可投入使用 | 9 | 4 | 4 | S：锅炉爆炸事故后果严重；O：补焊缺陷“较为常见”；D：补焊板未焊透、夹渣在焊后可通过UT/MT检出，但易被忽视 | 事故分析 | 立式锅壳式蒸汽锅炉爆炸事故失效分析，中国特种设备安全2024年09期 | 核心训练样本
CASE-A-005 | 锅炉 | 小型立式蒸汽锅炉 | 爆炸 | 小型立式蒸汽锅炉在鼓风燃烧状态下，司炉工未旁站监控，主蒸汽阀门关闭，安全附件失灵，锅炉持续超压引起整体炸裂 | 主蒸汽阀门关闭+安全附件失灵+司炉工脱岗 | 操作人员失职+安全附件失效 | 锅炉整体炸裂，3人伤亡，房屋倒塌 | 极高风险 | 司炉工必须持证上岗并全程监控，定期校验安全附件 | 10 | 4 | 3 | S：造成3人伤亡，两间房屋部分倒塌；O：小型锅炉因管理不善导致超压事故时有发生；D：安全附件失灵、司炉工脱岗在运行监控中本可被发现 | 事故分析 | 某小型立式蒸汽锅炉爆炸原因分析，2015年 | 核心训练样本
CASE-A-006 | 反应容器 | 尿素合成塔 | 爆破 | 尿素合成塔在运行过程中发生爆破事故 | 内衬腐蚀泄漏+层板应力腐蚀开裂+原始制造缺陷 | 多层因素共同作用 | 设备爆破，可能造成重大人员伤亡 | 极高风险 | 加强尿素合成塔定期检验，重点检查内衬和层板 | 10 | 3 | 4 | S：尿塔爆破造成重大人员伤亡和经济损失；O：全球仅约2000台尿塔，塔体爆破仅8起，事故率约4‰；D：层板应力腐蚀裂纹具有普遍性但难以常规检出 | 综述 | 尿素合成塔爆破原因分析综述，机械强度2012年03期 | 核心训练样本
CASE-A-007 | 反应容器 | 氨精制塔 | 氢鼓包+氢致开裂 | 某炼化企业氨精制塔在湿硫化氢（H₂S）环境中投用不足4年即出现大面积氢鼓包（HB）与氢致开裂（HIC） | 大面积氢鼓包与氢致开裂 | 设计选材不当+制造环节材料误用+超设计负荷运行 | 设备严重损伤，被迫更换失效筒节 | 极高风险 | 纠正选材错误，严格控制运行负荷，加强湿硫化氢环境下的定期检验 | 9 | 4 | 4 | S：累计发现裂纹超400处，部分打磨深度超过1/2壁厚，被迫整体更换筒节；O：湿H₂S环境下典型失效模式；D：需金相分析+硬度测试等综合判定 | 案例分析 | 基于氨精制塔失效的原因分析和设备管理建议，第十一届全国压力容器学术会议2025 | 核心训练样本
CASE-A-008 | 换热器 | 蒸汽发生器管板 | 裂纹 | 某石化炼油厂E1023蒸汽发生器管板发现裂纹 | 管板裂纹 | 管子贴胀不好+缝隙腐蚀+碱应力腐蚀 | 蒸汽发生器失效 | 高风险 | 改善管子贴胀质量，控制炉水加药 | 8 | 4 | 4 | S：管板裂纹导致换热器泄漏失效；O：加氢装置中高温硫腐蚀环境下该类失效时有发生；D：需表面探伤+金相分析，探测难度中等 | 案例分析 | E1023蒸汽发生器管板裂纹原因分析，压力容器2008年10期 | 核心训练样本
CASE-A-009 | 换热器 | 加氢裂化尾油蒸汽发生器 | 裂纹 | 某石化企业加氢裂化尾油蒸汽发生器投用3个月即发现管板与管子焊缝处出现大量裂纹 | 焊缝处大量裂纹 | 焊接质量缺陷（焊前预热不足+焊后冷却速度过大） | 蒸汽发生器早期失效 | 高风险 | 改进焊接工艺，采用正确的焊接工艺（预热+后热） | 8 | 4 | 4 | S：投用3个月即出现大量裂纹，管板厚度104mm厚板焊接困难；O：厚管板与管子角焊缝冷裂纹在焊接中时有发生；D：焊接冷裂纹需金相分析确认 | 案例分析 | 加氢裂化尾油蒸汽发生器管板焊缝开裂失效原因分析，化工装备技术2007年01期 | 核心训练样本
CASE-A-010 | 压力容器 | 快开门式压力容器 | 爆炸 | 齿啮式快开门压力容器在振动和啮合面不均匀磨损等因素作用下发生爆炸 | 振动+啮齿啮合面不均匀磨损+啮齿错位+制造精度低 | 多个因素共同作用导致快开门转动 | 爆炸事故 | 极高风险 | 提高制造精度，加强运行监测，定期检查啮合面磨损情况 | 9 | 5 | 4 | S：快开门爆炸事故占压力容器事故1/3；O：有振动时啮齿间摩擦阻力大幅减小；D：啮合面磨损需停机检查才能发现 | 事故分析 | 快开门式压力容器爆炸事故的分析与预防，中国特种设备安全2021年07期 | 核心训练样本
CASE-A-011 | 压力容器 | 快开门式压力容器 | 爆炸 | 快开门式压力容器带压开门导致爆炸 | 带压开门操作 | 操作人员违规操作 | 爆炸事故 | 极高风险 | 严格执行操作规程，确保压力完全释放后方可开门 | 9 | 6 | 3 | S：带压开门是引起快开门容器爆炸的主要原因；O：快开门容器爆炸事故占比30~33%；D：安全联锁装置功能测试可有效发现失效 | 事故分析 | 快开门式压力容器余压开门爆炸数值仿真研究，中国安全生产科学技术2012年06期 | 核心训练样本
CASE-A-012 | 压力容器 | 蒸压釜 | 爆炸 | 蒸压釜快开门安全联锁装置失效导致爆炸事故 | 釜盖未完全关闭情况下强行低啮合度升压 | 安全联锁装置失效+操作不当 | 爆炸事故 | 极高风险 | 改进釜盖限制转动机构设计，完善安全联锁装置 | 9 | 5 | 4 | S：蒸压釜爆炸事故较多由安全联锁装置失效造成；O：限制釜盖转动机构不全/失效的情况下发生爆炸事故居多；D：快开门安全联锁装置可靠性普遍不高 | 技术改进 | 蒸压釜快开门釜盖限制转动机构技术改进，机械工程师2012年03期 | 核心训练样本
CASE-A-013 | 锅炉 | WNS10-1.6-YQ锅炉 | 爆裂 | 某公司WNS10-1.6-YQ锅炉筒体与管板连接处发生爆裂事故 | 锅炉水质管理制度未严格执行 | 水质管理不到位导致结垢→垢下Cl⁻浓缩→应力腐蚀开裂 | 锅筒内蒸汽大量喷出 | 高风险 | 严格执行锅炉水质管理制度，加强水质检测，使用符合标准的防垢剂 | 8 | 4 | 4 | S：锅筒内蒸汽大量喷出；O：水质管理制度未严格执行导致结垢和腐蚀；D：需定期水质化验+内部检验才能发现 | 事故分析 | 一起锅炉筒体与管板连接处爆裂事故原因分析，工业锅炉2024年02期 | 核心训练样本
CASE-A-014 | 锅炉 | SZS40-1.25-YQ锅炉 | 爆管 | SZS40-1.25-YQ锅炉发生爆管漏水事故 | 爆管导致漏水 | 燃烧器偏心+水下孔板堵塞+水垢降低热传导，综合导致局部严重超温 | 锅炉漏水，非计划停运 | 高风险 | 加强锅炉运行监控，调整燃烧器，定期清除水垢 | 8 | 4 | 4 | S：5根水冷壁管爆裂，50多根过热变形，被迫紧急停炉；O：燃烧器偏心+水下孔板堵塞等多因素综合导致；D：水下孔板堵塞需停炉检查才能确认 | 事故分析 | 一台SZS40-1.25-YQ锅炉爆管事故原因分析，特种设备安全技术2023年03期 | 核心训练样本
CASE-A-015 | 锅炉 | XX-20/3.82-M1锅炉 | 爆管 | 某公司XX-20/3.82-M1锅炉受热面管爆裂，造成1人死亡 | 受热面管爆裂 | 设计不完善，磨损减薄严重 | 1人死亡 | 极高风险 | 加强锅炉受热面管定期检测，完善设计防磨措施 | 10 | 4 | 3 | S：造成1人死亡；O：磨损减薄是受热面管常见失效模式；D：壁厚测定可有效发现磨损减薄（81根测厚发现61根≤2.5mm） | 事故分析 | 一起锅炉事故原因分析，中国特种设备安全2006年10期 | 核心训练样本
CASE-A-016 | 压力容器 | 爆破片 | 安全附件失效 | 爆破片超过规定使用期限未更换 | 超期使用 | 管理不到位 | 超压保护可能失效 | 高风险 | 爆破片超过规定使用期限的应立即更换 | 8 | 5 | 5 | S：爆破片失效可能导致超压保护缺失；O：安全附件管理不到位在中小企业中较为普遍；D：需规范台账管理才能有效发现超期情况 | 安全技术规范 | TSG 21-2016 安全附件规定 | 核心训练样本
CASE-A-017 | 压力容器 | 金属压力容器（超设计使用年限） | 超标缺陷 | 压力容器定期检验发现超标缺陷 | 缺陷超标 | 制造缺陷或服役损伤 | 需评定后确定能否继续使用 | 高风险 | 达到设计使用年限的压力容器，应委托有检验资质的机构进行检验，必要时进行安全评估 | 8 | 5 | 4 | S：超期服役失效后果严重；O：在用超设计使用年限比例约20%，石化企业高达40%以上；D：需多种检测手段配合评估 | 安全技术规范 | TSG 21-2016 设计使用年限规定 | 核心训练样本
CASE-A-018 | 压力容器 | 压力容器（新材料） | 新材料评审 | 未列入压力容器专用材料标准的材料用于主要受压元件 | 新材料应用 | 设计创新 | 材料性能未经验证 | 高风险 | 应按TSG 21-2016第2.1.3.1条要求经型式试验机构验证并出具报告 | 8 | 3 | 5 | S：材料性能未经验证可能导致安全隐患；O：新材料应用在工程中时有发生；D：需经专门的型式试验验证，常规检验无法发现 | 安全技术规范 | TSG 21-2016 第1号修改单 | 核心训练样本
CASE-A-019 | 承压设备 | 承压设备本体 | 腐蚀减薄 | 承压设备在腐蚀性介质作用下发生金属质量损失造成壁厚减薄 | 腐蚀减薄 | 介质腐蚀 | 壁厚减薄可能导致强度不足 | 高风险 | 应按GB/T 30579-2022腐蚀减薄类别进行损伤模式识别 | 7 | 5 | 4 | S：壁厚减薄可能导致强度不足；O：腐蚀减薄是承压设备常见损伤模式；D：超声波测厚可有效发现，但需覆盖关键部位 | 国家标准 | GB/T 30579-2022 第5章 | 核心训练样本
CASE-A-020 | 承压设备 | 承压设备本体 | 环境开裂 | 承压设备在腐蚀性环境和应力共同作用下发生环境开裂 | 环境开裂 | 腐蚀环境+应力 | 可能导致设备开裂失效 | 高风险 | 应按GB/T 30579-2022环境开裂类别进行损伤模式识别 | 8 | 4 | 4 | S：开裂可能导致设备失效；O：环境开裂在特定介质环境下为常见损伤模式；D：需表面无损检测+金相分析综合判定 | 国家标准 | GB/T 30579-2022 第6章 | 核心训练样本
CASE-A-021 | 承压设备 | 承压设备（应力腐蚀） | 应力腐蚀开裂 | 承压设备在应力腐蚀环境下开裂 | 应力腐蚀开裂 | 腐蚀环境+拉伸应力 | 失效可能性增加 | 高风险 | 应按GB/T 26610.4-2022附录D确定应力腐蚀开裂次因子 | 8 | 4 | 4 | S：应力腐蚀开裂可能导致快速失效；O：应力腐蚀开裂在特定环境下发生；D：需按GB/T 26610.4附录D进行定量分析 | 国家标准 | GB/T 26610.4-2022 附录D | 核心训练样本
CASE-A-022 | 承压设备 | 承压设备（高温氢环境） | 高温氢腐蚀 | 承压设备在高温氢环境下发生氢腐蚀 | 高温氢腐蚀（HTHA） | 高温+氢环境 | 材料性能劣化 | 高风险 | 应按GB/T 26610.4-2022附录E确定高温氢腐蚀次因子 | 8 | 4 | 4 | S：高温氢腐蚀导致材料性能劣化；O：高温临氢环境下典型损伤模式；D：需按GB/T 26610.4附录E进行定量分析 | 国家标准 | GB/T 26610.4-2022 附录E | 核心训练样本
CASE-A-023 | 换热器 | 油浆蒸汽发生器 | 疲劳+应力腐蚀 | 油浆蒸汽发生器管板受到温差交变应力作用产生疲劳破坏，在腐蚀介质和拉应力共同作用下发生应力腐蚀 | 管板疲劳+应力腐蚀 | 温差交变应力+腐蚀介质+拉应力 | 蒸汽发生器失效 | 高风险 | 减小温差交变应力，控制腐蚀介质 | 8 | 4 | 4 | S：管板开裂造成巨大经济损失，严重影响装置正常生产；O：管板在疲劳和应力腐蚀双重作用下开裂；D：需着色探伤+金相分析检测 | 案例分析 | 油浆蒸汽发生器管板开裂原因与控制，通用机械2006年08期 | 核心训练样本
CASE-A-024 | 锅炉 | 锅炉金属承压部件 | 焊缝缺陷失效 | 某发电集团近5年锅炉金属承压部件失效中，焊缝缺陷是主要原因之一 | 焊缝缺陷失效 | 焊接质量不合格 | 锅炉承压部件失效 | 中高风险 | 加强焊接质量控制，严格执行焊接工艺规程 | 7 | 6 | 3 | S：锅炉非计划停运事故中50%因锅炉事故；O：近5年每年超过20起失效，焊缝缺陷占28台次；D：定期检验中的无损检测可有效发现 | 统计分析 | 锅炉金属承压部件失效分析及对策，电站系统工程2022年02期 | 核心训练样本
CASE-A-025 | 压力容器 | 洗涤气密封罐 | 焊缝泄漏 | 扬子石化聚乙烯装置D-2304洗涤气密封罐罐体与下封头焊缝处发生泄漏 | 焊接残余应力过大+Cl⁻腐蚀 | 焊接工艺控制不当+运行介质中含腐蚀性离子 | 介质泄漏，装置停车 | 高风险 | 优化焊接工艺降低残余应力，控制运行介质中Cl⁻含量 | 8 | 4 | 4 | S：介质泄漏导致装置停车；O：焊接残余应力+Cl⁻腐蚀在化工装置中时有发生；D：需宏观检查+成分分析+金相检验综合判定 | 案例分析 | 聚乙烯装置洗涤气密封罐焊缝泄漏原因分析及改进，山东化工2024年17期 | 核心训练样本
CASE-A-026 | 压力容器 | 压缩机进气洗涤罐 | 异种钢焊接泄漏 | 国内某高含硫气田酸性湿气增压项目压缩机进气洗涤罐，上封头与长高颈法兰连接角焊缝处（异种钢焊接部位）连续出现两次介质泄漏事故 | 异种钢焊接接头失效 | 异种钢焊接工艺不当 | 介质泄漏 | 高风险 | 优化异种钢焊接工艺，焊后严格执行无损检测 | 8 | 4 | 4 | S：高含硫气田介质泄漏后果严重；O：异种钢焊接接头失效案例较少，但同一部位连续两次泄漏属罕见；D：异种钢焊接接头需专门检测方法 | 案例分析 | 高含硫气田压力容器异种钢焊接接头失效泄漏原因分析，石油化工腐蚀与防护2024年05期 | 核心训练样本
CASE-A-027 | 储存容器 | 200m³液化气球罐 | 氢鼓包 | 河南油田石蜡精细化工厂一台200m³液化气球罐，在压力容器定期检验中在一块瓜片上发现10处鼓包，经检验安全等级定为4级 | 瓜片上发现10处氢鼓包 | 湿硫化氢环境下氢致损伤 | 球罐存在安全隐患 | 高风险 | 监控使用一年，定期复查鼓包发展情况；探索氢鼓包防治措施 | 8 | 4 | 4 | S：液化气储罐一旦出现氢鼓包，发展为开裂速度惊人，往往在一年之内；O：该厂15台球罐中首次出现氢鼓包；D：超声检测可发现鼓包，但需开罐检验 | 案例分析 | 热喷涂技术在液化气球罐氢鼓包防治中的应用，2004年 | 核心训练样本
CASE-A-028 | 压力容器 | 冷凝水收集器 | 氢鼓包 | 某公司冷凝水收集器经检测发现氢鼓包问题 | 氢鼓包 | 湿硫化氢环境下氢致损伤 | 设备失效，生产安全风险增大 | 高风险 | 分析氢鼓包产生原因，采取针对性防范措施（控制H₂S含量、优化材质、控制使用时间等） | 8 | 4 | 4 | S：氢鼓包降低容器强度，影响正常使用；O：H₂S含量150mg/m³超过湿H₂S环境门槛值；D：超声波测厚和宏观检查可发现鼓包 | 案例分析 | 压力容器氢鼓包原因及防范措施，中国高新科技2024年03期 | 核心训练样本
CASE-A-029 | 压力容器 | 热高压分离器 | 堆焊层开裂 | 两台超设计使用年限的热高压分离设备，堆焊层检测处发现裂纹 | 堆焊层裂纹 | 铁素体含量偏低+应力集中→应力腐蚀开裂 | 设备存在应力腐蚀开裂风险 | 高风险 | 根据主导损伤模式提出缺陷修复和后期定期检验建议 | 8 | 4 | 4 | S：超设计使用年限设备失效后果严重；O：堆焊层开裂在定期检验中“较为常见”；D：需理化检验（金相+硬度+铁素体含量测定）判定 | 案例分析 | 超设计使用年限热高压分离器堆焊层开裂原因和定期检验建议，理化检验-物理分册2026年05期 | 核心训练样本
CASE-A-030 | 压力容器 | 蒸压釜/硫化罐 | 多种损伤失效 | 小微企业常用典型压力容器（蒸压釜、硫化罐）存在多种损伤失效模式 | 小微企业设备管理薄弱，损伤失效模式多样 | 小微企业资金和技术力量有限 | 设备损伤累积可能导致事故 | 中高风险 | 加强小微企业压力容器定期检验和维护保养 | 7 | 6 | 4 | S：小微企业压力容器约占杭州地区总量75%；O：小微企业设备管理松散，裂纹和安全联锁装置失效“极为常见”；D：定期检验可发现但企业配合度影响效果 | 综述 | 小微企业典型压力容器损伤失效研究综述，化工机械2022年02期 | 核心训练样本
CASE-A-031 | 压力容器 | 蒸压釜 | 爆炸 | 广东省某水泥制品有限公司蒸压釜发生爆炸，釜盖飞出40m，釜身后退5m，釜内部分管桩飞出10m外 | 安全联锁装置功能不完善，釜盖未关合到位即进汽升压 | 釜盖未完全关闭情况下强行低啮合度升压 | 5人轻伤，设备严重损坏 | 极高风险 | 改进釜盖限制转动机构设计，采用限位楔块配合安全插销及电气控制 | 9 | 5 | 4 | S：釜盖重达3.4t飞出40m；O：蒸压釜爆炸事故较多由安全联锁装置失效造成；D：快开门安全联锁装置可靠性普遍不高 | 案例分析 | 蒸压釜快开门釜盖限制转动机构技术改进，机械工程师2012年03期 | 核心训练样本
CASE-A-032 | 压力容器 | 蒸压釜 | 爆炸 | 浙江省某公司蒸压釜，安全联锁装置失效后未整改，员工无证操作，有余压时强行开门，发生爆炸 | 安全联锁装置不合格+员工无证操作+有余压开门 | 使用单位违规启用不合格设备+操作人员未经培训 | 1人死亡 | 极高风险 | 快开门安全联锁装置不合格必须整改后方可使用，操作人员必须持证上岗 | 9 | 6 | 3 | S：造成1人死亡；O：快开门容器爆炸事故占压力容器事故1/3；D：安全联锁功能测试可有效发现失效 | 事故分析 | 一起快开门式压力容器爆炸失效事故分析，机械管理开发2012年03期 | 核心训练样本
CASE-A-033 | 锅炉 | 立式锅壳式蒸汽锅炉 | 爆炸 | 某企业立式锅壳式蒸汽锅炉因非法换管修理后补焊质量严重不合格发生爆炸，锅壳上封头飞至88.23m外 | 补焊板存在未焊透、夹渣等严重缺陷，焊缝实际厚度仅1.94mm和2.90mm | 非法换管修理+补焊质量严重不合格+补板材质不明 | 锅炉爆炸，锅壳上封头飞出88.23m | 极高风险 | 锅炉重大修理须由有资质单位执行，补焊后必须进行无损检测合格方可投入使用 | 9 | 4 | 4 | S：锅壳上封头飞出88.23m；O：补焊缺陷在锅炉维修中较为常见；D：补焊板未焊透、夹渣在焊后可通过UT/MT检出 | 事故分析 | 立式锅壳式蒸汽锅炉爆炸事故失效分析，中国特种设备安全2024年09期 | 核心训练样本
CASE-A-034 | 压力容器 | 蒸压釜 | 爆炸 | 某蒸压釜因振动与啮齿啮合面不均匀磨损、啮齿错位、制造精度低等因素共同作用，快开门在运行中发生转动导致爆炸 | 振动+啮合面不均匀磨损+啮齿错位+制造精度低 | 多个因素共同作用导致快开门转动 | 爆炸事故 | 极高风险 | 开发栓销式安全联锁装置，有效预防快开门在运行时发生转动 | 9 | 5 | 4 | S：快开门爆炸事故占压力容器事故1/3；O：有振动时啮齿间摩擦阻力大幅减小；D：啮合面磨损需停机检查才能发现 | 事故分析 | 快开门式压力容器爆炸事故的分析与预防，中国特种设备安全2021年07期 | 核心训练样本
CASE-A-035 | 锅炉 | 锅炉受热面管 | 爆管 | 某发电集团近5年锅炉金属承压部件失效统计显示，拉裂泄漏是金属失效的常见缺陷，主要由交变应力作用、膨胀受阻、炉外管支架卡涩三种原因造成 | 交变应力作用导致疲劳拉裂 | 机组频繁启停、反复增减负荷使承压部件承受交变应力 | 锅炉非计划停运 | 高风险 | 重视高应力部位和膨胀间隙排查，加强同类结构检修检查，合理安排水压试验查漏 | 8 | 5 | 3 | S：锅炉非计划停运事故中50%因锅炉事故；O：近5年拉裂失效累计39台次，年均约8台次；D：定期检验中宏观检查+无损检测可有效发现 | 统计分析 | 锅炉金属承压部件失效分析及对策，电站系统工程2022年02期 | 核心训练样本
CASE-A-036 | 锅炉 | 锅炉受热面管 | 爆管 | 某发电集团近5年锅炉金属承压部件失效统计显示，过热爆管是三大主要原因之一，主要由材质老化、异物堵塞、设计安装不合理等原因造成 | 超温引起材质老化+异物堵塞+设计安装不合理 | 燃烧调整不当造成管壁超温+基建/检修过程防异物管理不到位 | 锅炉非计划停运 | 高风险 | 加强燃烧调整，加强设备清洁度管理，加强启停机温升/温降速率控制，对材质做进一步评估 | 8 | 5 | 3 | S：锅炉非计划停运事故中50%因锅炉事故；O：近5年过热失效累计29台次，呈逐年下降趋势；D：定期检验中壁温监测+金相分析可有效发现 | 统计分析 | 锅炉金属承压部件失效分析及对策，电站系统工程2022年02期 | 核心训练样本
CASE-A-037 | 锅炉 | 锅炉受热面管 | 焊缝开裂 | 某发电集团近5年锅炉金属承压部件失效统计显示，焊缝缺陷是引发金属失效的主要原因之一 | 附焊件角焊缝缺陷+承压部件焊缝质量不合格+异种钢接头早期失效 | 基建期间焊接工艺不严遗留缺陷+高参数机组使用异种钢接头不可避免 | 锅炉非计划停运 | 中高风险 | 高参数机组加强异种钢接头钢检抽查，加强锅炉水压检漏工作，加强焊接施工质量与过程监督 | 7 | 5 | 3 | S：锅炉非计划停运事故中50%因锅炉事故；O：近5年焊缝失效累计28台次，年均约5-6台次；D：无损检测可有效发现，但异种钢接头和检测盲区增加探测难度 | 统计分析 | 锅炉金属承压部件失效分析及对策，电站系统工程2022年02期 | 核心训练样本
CASE-A-038 | 压力容器 | 蒸压釜 | 爆炸 | 浙江省某公司蒸压釜快开门安全联锁装置失效，检验不合格后未整改，员工无证操作，有余压时强行开门，蒸汽将操作工灼伤致死 | 安全联锁装置不合格+有余压开门+无证操作 | 使用单位违规启用不合格设备+操作人员未经培训 | 1人死亡 | 极高风险 | 快开门安全联锁装置不合格必须整改，操作人员必须持证上岗，余压未释放严禁开门 | 9 | 6 | 3 | S：造成1人死亡；O：快开门容器爆炸事故占比30~33%；D：安全联锁功能测试可有效发现失效 | 事故分析 | 一起快开门式压力容器爆炸失效事故分析，机械管理开发2012年03期 | 核心训练样本
CASE-A-039 | 锅炉 | 立式锅壳式蒸汽锅炉 | 爆炸 | 某企业立式锅壳式蒸汽锅炉因补焊板碳含量仅为0.04%（Q235B要求0.17%~0.2%），远低于标准要求，导致锅炉爆炸 | 补焊板材质不合格+焊缝存在严重未焊透和夹渣 | 使用不明材质补焊+焊接质量严重不合格 | 锅炉爆炸 | 极高风险 | 锅炉修理必须使用与原锅炉材质相匹配的合格材料，焊接工作应由持相应项目的焊工完成 | 9 | 4 | 4 | S：锅炉爆炸后果严重；O：补焊材质不明在非法修理中时有发生；D：化学成分分析可发现材质问题，但需主动检测才能发现 | 事故分析 | 立式锅壳式蒸汽锅炉爆炸事故失效分析，中国特种设备安全2024年09期 | 核心训练样本
CASE-A-040 | 压力容器 | 快开门式压力容器 | 爆炸 | 快开门式压力容器在振动与啮合面不均匀磨损等因素作用下，快开门发生转动导致爆炸 | 振动+啮合面不均匀磨损+啮齿错位+制造精度低 | 多个因素共同作用导致快开门转动 | 爆炸事故 | 极高风险 | 提高制造精度，加强运行监测，定期检查啮合面磨损情况 | 9 | 5 | 4 | S：快开门爆炸事故占压力容器事故1/3；O：有振动时啮齿间摩擦阻力大幅减小；D：啮合面磨损需停机检查才能发现 | 事故分析 | 快开门式压力容器爆炸事故的分析与预防，中国特种设备安全2021年07期 | 核心训练样本
CASE-A-041 | 移动式压力容器 | 丁二烯汽车罐车 | 减薄/点蚀 | 罐体外表面大面积油漆剥离，腐蚀面积约152,000mm²，实测最小壁厚4.8~4.9mm（名义6.5mm，设计厚度6.17mm），腐蚀最深处1.56mm；Cl⁻局部达1.30% | 外表面油漆涂层剥离脱落，金属基层直接暴露大气；长期在南方高湿度地区行驶，Cl⁻加剧腐蚀 | 制造时油漆偷工减料（漆层薄、无底漆）；使用单位日常检查忽视 | 强度校核不合格，筒体剩余厚度不具备足够强度 | 高风险 | 严格把控涂层质量（专职质检、漆膜厚度仪实时检测）；加强使用过程管理（全生命周期检查台账、优化运输路线规避高腐蚀环境） | 8 | 6 | 3 | S：壁厚减薄超过设计厚度，强度校核不合格；O：Cl⁻局部达1.30%，远超湿H₂S环境门槛值；D：宏观检查+超声波测厚可发现 | 期刊论文 | 付啸宇等.一起移动式压力容器外表面腐蚀减薄失效原因分析[J].中国特种设备安全,2026,42(6):90-94 | 核心训练样本
CASE-A-042 | 分离容器 | 疏水罐 | 裂纹 | 筒体纵缝外表面一处裂纹，长12mm、深0.5mm；有限元最大应力151.46MPa，薄膜应力28.65MPa、弯曲应力14.78MPa；Paris模型估算剩余寿命约65年 | 制造或服役过程中产生的表面裂纹缺陷 | 材料缺陷或焊接残余应力 | 裂纹扩展可能导致蒸汽冷凝液泄漏 | 中风险 | 打磨消除裂纹，凹坑在允许范围内不影响定级（TSG 21-2016第8.5.4条） | 7 | 4 | 4 | S：裂纹扩展可能导致泄漏；O：表面裂纹在在用容器中时有发生；D：UT/MT可有效发现 | 期刊论文 | 韦保等.压力容器裂纹安全评定和剩余寿命计算[J].设备管理与维修,2025(10D):17-20 | 核心训练样本
CASE-A-043 | 分离容器 | 中压蒸汽过滤器（S30408） | 应力腐蚀开裂 | 封头泄漏，现场发现11处漏点；封头直边段硬度超300HB（标准≤201HB），残余应力达639.5MPa；断口表面含高浓度氯元素，裂纹呈沿晶开裂特征 | 封头直边段材质脆化、残余应力过高；长期在海边环境放置，氯离子引起应力腐蚀开裂 | 制造厂家固溶处理未达效果，外购件质量检查未能发现加工硬化 | 裂纹穿透致设备泄漏 | 高风险 | 水压试验中严格控制介质中Cl⁻含量；设备储存和运输过程中采用充氮保护 | 9 | 4 | 4 | S：氯离子+高残余应力导致304不锈钢SCC，硬度>300HB远超标准；O：奥氏体不锈钢Cl⁻SCC在沿海环境常见；D：硬度测定+金相分析可发现 | 期刊论文 | 姜小刚.压力容器腐蚀泄漏研究与防护[J].中国氯碱,2025(6):34-38 | 核心训练样本
CASE-A-044 | 分离容器 | 中压蒸汽过滤器（S30408） | 材质劣化 | 封头直边段硬度超300HB，封头顶部硬度209~243HB（标准≤201HB）；各测量点硬度均高于标准 | 封头压制过程产生严重加工硬化，固溶处理未达效果 | 制造过程质量控制不严，固溶处理后未进行硬度测定 | 韧性储备不足，在残余应力和工作载荷下裂纹脆性快速扩展 | 高风险 | 加强奥氏体不锈钢类材料验收，成型后硬度指标严格监控；固溶处理必须按标准工艺执行 | 8 | 5 | 4 | S：硬度实测>300HB vs 标准≤201HB；O：固溶处理不达标的制造缺陷偶有发生；D：硬度测定可有效发现 | 期刊论文 | 姜小刚.压力容器腐蚀泄漏研究与防护[J].中国氯碱,2025(6):34-38 | 核心训练样本
CASE-A-045 | 反应容器 | 闭锁料斗（14Cr1MoR(H)） | 冲蚀/减薄 | 投用3年后定期检验发现小筒节上两处局部减薄，位于焊缝上方10cm；壁厚数据：1#缺陷处23.6~25.1mm（附近27.2~27.8mm），2#缺陷处23.9~25.4mm；缺陷尺寸约50×50mm；减薄处最大应力值99.8MPa，未超过设计最大应力强度183.2MPa | 吸附剂颗粒在高压氢气作用下高速冲击小筒节内表面，造成机械剥落冲刷 | 介质冲刷形成局部减薄坑（GB/T30579机械损伤） | 不影响允许载荷循环次数，可继续使用 | 中风险 | 采用应力分析法评定，判定局部减薄不影响容器安全使用 | 6 | 5 | 4 | S：减薄处应力99.8MPa<183.2MPa；O：冲刷减薄在介质含固体颗粒容器中常见；D：UT测厚可发现 | 期刊论文 | 彭泽军等.基于疲劳压力容器局部减薄缺陷的分析与处理[J].中国特种设备安全 | 核心训练样本
CASE-A-046 | 储存容器 | 丁二烯球罐（Q345R） | 裂纹 | 下部环缝热影响区两条横向裂纹，最长30mm、深10mm；FAD评定：K_r=3.65＞0.14（不安全），缺陷不稳定会扩展 | 建造过程中未实施球罐整体热处理，局部残余应力过大 | 使用单位因工期紧张及壁厚较薄向设计单位提出设计变更，取消焊后消应力处理 | 缺陷已不满足继续使用要求，需立即修理 | 高风险 | 打磨消除+焊接+焊后热处理：焊前预热100~150℃，焊条E5015-E（350℃烘干1h），后热250~300℃至少1h；水压试验1.03MPa，气密性0.805MPa | 8 | 5 | 4 | S：GB/T 19624-2019评定不安全，K_r=3.65＞0.14；O：取消焊后热处理导致裂纹案例偶有发生；D：MT+UT可发现 | 期刊论文 | 姜涛等.丁二烯球罐裂纹原因分析及安全评定[J].化工设备与管道,2024(8):43-45 | 核心训练样本
CASE-A-047 | 管道 | 乙烯-1管线（20#钢） | 减薄/腐蚀 | 外径57.5mm，壁厚2.50~3.62mm（设计壁厚4mm）；外壁防腐漆层大面积剥落，均匀腐蚀并伴有局部腐蚀坑；腐蚀产物主要为Fe₃O₄、Fe | 保温层安装接缝位于管线上方且拼接不完好导致雨水进入，管道长期处于潮湿环境 | 保温层下腐蚀（CUI） | 频繁泄漏 | 中高风险 | 检查类似工况管道外表面防腐涂层完整性；对腐蚀严重部位重新除锈刷漆；采用涡流扫检或导波检测等手段深度检测；保温层拼接缝朝上部位修正 | 7 | 5 | 3 | S：壁厚减薄至2.50mm（设计4mm）；O：CUI在保温管道中常见；D：涡流扫检/导波可发现 | 期刊论文 | 祁伟佳.球罐区装置乙烯-1管线泄漏失效原因分析及解决措施[J].中国设备工程,2025(8下):203 | 核心训练样本
CASE-A-048 | 换热器 | 灰水加热器E1401C（浮头式列管） | 减薄 | 定期检验发现筒体局部减薄；闪蒸气入口对面的筒壁受冲刷和酸性气冷凝腐蚀；需更换部分筒体 | 高压闪蒸气长期冲刷对面筒壁，闪蒸气中含酸性气冷凝后加剧腐蚀 | 工艺流程设计未考虑入口冲刷防护 | 壁厚减薄需更换筒体 | 中高风险 | 更换部分筒体：J507焊条（烘干300~350℃保温2h），V型坡口钝边2~3mm，氩弧焊打底100%MT I级，UT 100%Ⅱ级，MT 100%I级；水压试验管程14.35MPa、壳程1.58MPa | 7 | 5 | 3 | S：需更换筒体；O：冲刷减薄在换热器入口处常见；D：UT测厚可发现 | 期刊论文 | 李忠勇等.压力容器筒壁减薄的原因分析与修复处理[J].设备管理与维修,2023(11):16-17 | 核心训练样本
CASE-A-049 | 管道 | 乙烯-1管线 | 减薄/腐蚀 | 外壁防腐漆层剥落处均匀腐蚀，伴有局部腐蚀坑；管内壁光滑无损伤；腐蚀产物为铁的氧化物和泥沙灰分物质 | 保温层下水分渗入+防腐层破损 | 保温层安装质量问题 | 频繁泄漏 | 中高风险 | 检查同类管道外防腐层完整性；腐蚀严重部位除锈刷漆；涡流扫检或导波深度检测；修正保温层接缝方向 | 7 | 5 | 3 | 同CASE-A-047，CUI损伤模式 | 期刊论文 | 祁伟佳.球罐区装置乙烯-1管线泄漏失效原因分析及解决措施[J].中国设备工程,2025(8下):203 | 核心训练样本
CASE-A-050 | 反应容器 | 多功能提取罐 | 裂纹 | 设计寿命仅8年，2007年投用已超设计寿命；下料盖存在多处裂纹，下料盖外壁焊缝部位存在整圈断续裂纹 | 频繁开闭门盖，温差加速疲劳腐蚀；焊接接头薄弱；超期使用材料劣化 | 超设计使用年限+疲劳腐蚀 | 设备失效 | 中高风险 | 正确开盖操作；定期安全检查维护；尽量避免超期使用，如需使用应开展安全评估 | 7 | 5 | 4 | S：超设计寿命8年继续使用；O：超期服役在老旧设备中常见；D：宏观检查+MT可发现 | 期刊论文 | 朱松凯等.两起压力容器失效原因分析及防范建议[J].设备监理,2021(5):43-45 | 核心训练样本
CASE-A-051 | 反应容器 | 蒸压釜（快开门） | 裂纹 | 啮合齿与釜盖啮合齿根部多处裂纹，最长达70mm；补焊区域内部有夹渣、气孔等小缺陷 | 制造阶段补焊部位遗留缺陷；啮合齿受轴向剪切力+弯矩；升降压交变应力加速疲劳 | 制造质量缺陷+复杂受力+交变载荷 | 裂纹扩展导致失效 | 高风险 | 制造单位严格按GB150及NB/T47013控制焊接工艺；啮合齿根部补焊确保焊接质量；焊后热处理+无损检测；使用单位避免过快升降压 | 8 | 5 | 4 | S：裂纹长达70mm；O：快开门容器啮合齿裂纹常见；D：MT可发现表面裂纹 | 期刊论文 | 朱松凯等.两起压力容器失效原因分析及防范建议[J].设备监理,2021(5):43-45 | 核心训练样本
CASE-A-052 | 反应容器 | FKM装置反应釜 | 泄漏（机械密封） | 平均运行一个月左右，气相高分子聚合物进入机械密封积聚，弹簧失效，上下两个端面密封被强行打开，导致机械密封泄漏 | 非集装式无轴套设计；动环安装无定位销；弹簧压缩量无法固定 | 设计不合理+轴系缺少支撑点 | 机械密封泄漏 | 中高风险 | 改为双端面集装式机械密封；增加动环定位销；增加四氟迷宫密封+两道V形圈（有限元验证可行）；改进机架增加轴承支点；增加联轴器 | 7 | 5 | 4 | S：平均运行一个月即泄漏；O：机械密封泄漏在反应釜中常见；D：运行参数监测可发现 | 期刊论文 | 夏汝焱等.某FKM装置反应釜机械密封的失效分析与改进[J].化工机械,2022,49(5):851-855 | 核心训练样本
CASE-A-053 | 反应容器 | 聚合反应釜（10m³） | 泄漏（机械密封） | 双端面机械密封失效周期3~6个月，上10台反应釜每年检修20~30次；绝大部分失效原因是O形圈溶胀损坏（占比80%以上） | O形圈（下端面静环尤甚）溶胀损坏；摩擦副磨损 | 物料介质（胺类、碱、高温水蒸气）对氟橡胶不耐受 | 频繁失效，生产中断 | 高风险 | 改用四丙氟橡胶O形圈（耐230℃+碱+高温水蒸气）；四氟带包覆处理静环；机封冷却水改用去离子水；平衡罐自动补压 | 8 | 5 | 4 | S：O形圈溶胀占比80%以上，每年检修20~30次；O：密封材质与介质不匹配常见；D：泄漏量监测可发现 | 期刊论文 | 李果.化工反应釜密封失效分析及优化改造[J].设备管理与维修,2023(11):105-106 | 核心训练样本
CASE-A-054 | 反应容器 | 反应釜管板（S31603） | 腐蚀疲劳 | 上管板36个螺栓孔中仅8个无裂纹，其余28个有裂纹，其中3处已扩展至管板立面；断口腐蚀产物含Na、K、Ca、Mg等元素 | 含Na/K离子的水经保温层流入螺栓孔，在内壁凹槽处聚集形成碱浓缩（222.82℃）；加工残余应力+交变振动 | 碱应力腐蚀缩短疲劳寿命+交变应力扩展 | 物料泄漏 | 高风险 | 定期检查保温层并做好隔绝措施，防止外界水污染，尽可能使螺栓孔保持干燥 | 8 | 5 | 4 | S：28/36螺栓孔有裂纹，3处已扩展至管板立面；O：碱应力腐蚀在保温层破损时常见；D：PT+金相分析可发现 | 期刊论文 | 杨帆等.某反应釜不锈钢管板开裂失效分析[J].化工装备技术,2025,46(2):45-48 | 核心训练样本
CASE-A-055 | 反应容器 | 终缩聚反应釜 | 泄漏（轴封） | 搅拌电流突然由68.4A降至66.3A，压力由74Pa升至81Pa；密封液油箱液位24h泄漏约1.0L/d，油样化验为橡胶类物质 | 密封材料老化、腐蚀及磨损（橡胶溶胀）；轴表面粗糙加速磨损 | 高温高真空工况+密封材料不耐介质 | 轴封失效，产品质量波动 | 高风险 | 提高轴密封处光洁度（高频处理+粗精磨）；改用全氟醚橡胶密封；改用全合成润滑油并定期在线更新；调整密封液与润滑油流体压力平衡；控制油温50~75℃、油压0.2~0.3MPa | 7 | 5 | 4 | S：24h泄漏约1.0L/d；O：轴封泄漏在高温高真空工况常见；D：油样化验+运行参数监测可发现 | 期刊论文 | 陆惠泉等.聚酯装置终缩聚反应釜轴封失效的原因及解决措施[J].合成纤维工业,2025,48(1):84-88 | 核心训练样本
CASE-A-056 | 反应容器 | 聚合反应釜（丁烯/己烯切换） | 泄漏（机械密封） | 丁烯-1工况切换己烯-1后，操作压力由2.5MPa升至5.5MPa，运行2个月后机械密封外漏；拆检发现大气侧补偿环疱疤、弹簧失去自由高度、圆锥滚子轴承磨损严重 | 背对背双端面设计在高压下大气侧密封环受载过大（比压3.01~3.8MPa）；隔离液恒压无法随动；轴承润滑不良 | 结构设计不适于高压工况+冲洗系统设计缺陷 | 机械密封泄漏 | 高风险 | 控制密封液温度45~50℃；定期加注润滑脂；建议改造：增设节流环降低大气侧受载；改为面对面布置；密封环均改用碳化硅；改用PLAN53C冲洗系统实现压力随动 | 8 | 5 | 4 | S：2.5MPa→5.5MPa切换后2个月泄漏；O：工况切换导致密封失效偶有发生；D：泄漏量监测可发现 | 期刊论文 | 余洋.聚合反应釜搅拌轴机械密封泄漏原因分析及解决方案[J].中国设备工程,2024(10) | 核心训练样本
CASE-A-057 | 反应容器 | 高温高压反应釜 | 综合失效 | 高温高压环境下失效模式包括：应力腐蚀开裂（SCC）、疲劳失效、超载断裂、热疲劳、蠕变失效、点蚀和缝隙腐蚀 | 高温加速晶界扩散和氧化；高压放大材料性能弱化；腐蚀性离子（Cl⁻、SO₄²⁻）渗透 | 温度压力超设计极限+介质腐蚀+设计操作缺陷 | 设备失效，经济损失和安全事故 | 高风险 | 基于光纤光栅传感器的实时监测技术；采用高铬不锈钢、镍钼合金、复合涂层、多层金属结构；优化壁厚分布和焊接工艺；冗余设计；多级应急处置机制 | 8 | 5 | 4 | S：多种失效模式耦合；O：高温高压反应釜失效在苛刻工况下常见；D：需综合多种监测手段 | 期刊论文 | 徐向东等.高温高压反应釜的失效分析及安全防护技术研究[J]. | 核心训练样本
CASE-A-058 | 气瓶 | 钢质无缝气瓶（37Mn） | 爆炸/脆性断裂 | 气瓶非法改装后用于挖掘机液压系统，作业中突然爆炸燃烧，驾驶员当场死亡；环焊缝整圈未焊透，最大未焊透深度4.6mm；焊缝存在非金属夹杂物、魏氏组织 | 非法焊接改造（37Mn钢可焊性差）；环焊缝+接管角焊缝整圈未焊透；焊接缺陷+高周疲劳载荷 | 非法改装（违反TSG23-2021第3.8条禁止焊接规定）；焊接工艺失控 | 爆炸致1人死亡，设备全毁 | 高风险 | 只允许采用压扁方式对气瓶进行消除使用功能处理，防止报废气瓶流入市场后被改造使用 | 10 | 4 | 3 | S：造成1人死亡；O：37Mn钢可焊性差，非法改装案例偶有发生；D：环焊缝整圈未焊透可通过RT发现 | 期刊论文 | 王恒等.钢质无缝气瓶失效原因分析及对策[J].理化检验物理分册,2025(5) | 核心训练样本
CASE-A-059 | 储存容器 | LNG低温储罐（9Ni钢） | 低温脆性/应力腐蚀 | 运行10年以上储罐焊缝区域-196℃冲击功降至80~120J；焊缝根部微裂纹长3~8mm；罐底板年腐蚀速率0.05~0.08mm，点蚀深度1.5~2.5mm | 低温韧脆转变+焊接接头低温韧性退化（热影响区冲击功比母材低30%~40%）+焊接残余应力180~250MPa | 低温环境+焊接工艺缺陷+海洋大气腐蚀 | 储罐泄漏，非计划停机 | 高风险 | 选用-196℃冲击韧性≥100J的9Ni钢；焊缝避开应力集中区域；热喷涂铝/锌涂层（厚度150~250μm，防腐15~20年）；阴极保护（镁合金牺牲阳极）；超声波测厚在线监测；分级检修制度 | 8 | 5 | 4 | S：-196℃冲击功降至80~120J（≥100J要求）；O：LNG储罐失效在运行10年以上时常见；D：超声波测厚+金相分析可发现 | 期刊论文 | 谢洪芳.LNG接收站关键设备腐蚀失效分析与防护[J].化工管理,2026(19):128-131 | 核心训练样本
CASE-A-060 | 储存容器 | 危险化学品储罐 | 缺陷（焊接/设计） | 江苏某地区1600余台储罐一次检验合格率仅3.2%~4.6%；24台储罐全部存在焊接接头未焊透缺陷；设计类缺陷占比46%~75%；安装监检阶段68%存在本质安全缺陷 | 设计标准引用不当+焊接工艺评定缺失+抽样检测（5%）存在漏检风险 | 全周期安全管理薄弱+施工质量管控松散+检测数据造假 | 泄漏、火灾爆炸、环境污染 | 高风险 | 全流程安装监检（12个关键环节全覆盖）；超声相控阵检测（PAUT）+100%焊缝双重检验；合于使用评价（FSE）对缺陷储罐进行评估修复，避免整体报废 | 8 | 5 | 4 | S：一次检验合格率仅3.2%~4.6%；O：储罐本质安全缺陷普遍；D：PAUT+100%焊缝检验可有效发现 | 期刊论文 | 孙浩波等.危险化学品储罐缺陷特征分析与风险防控策略[J].化工管理,2026(S1):52-55 | 核心训练样本
CASE-A-061 | 管道 | 液氧冷却导管（不锈钢） | 疲劳断裂 | Φ11mm×1.5mm液氧冷却导管，工作603s时断裂，断口位于焊缝热影响区；断口呈疲劳条带形貌；焊缝背面余高0.97mm（标准合格上限1.0mm） | 手工焊对接焊缝余高散差较大，焊缝余高处于合格上限，局部应力集中 | 焊缝余高导致疲劳寿命裕度降低（低于1000s） | 导管断裂，液氧泄漏 | 高风险 | 控制焊接余高≤0.8mm；改为脉冲全位置自动管焊（焊缝余高可控制在0.3~0.4mm）；不允许补焊 | 8 | 4 | 4 | S：焊缝余高0.97mm（上限1.0mm）；O：焊缝余高控制不当常见；D：焊缝外观检查+尺寸测量可发现 | 期刊论文 | 宋亚轻等.发动机液氧冷却导管断裂失效分析[J]. | 核心训练样本
CASE-A-062 | 储存容器 | 液氧储罐（3500m³） | 超压/泄漏 | 液氧储罐液位高导致压力高，超压损坏，氧气泄漏遇点火源发生火灾爆炸；构成重大危险源（qn/Qn=19.998） | 液位计故障或人员误操作 | 保护层不足 | 火灾爆炸 | 高风险 | 增加SIS系统（SIL1）；BPCS保护层+安全阀+定期巡检；HAZOP+LOPA联合分析验证 | 9 | 4 | 4 | S：qn/Qn=19.998构成重大危险源；O：液位计故障导致超压偶有发生；D：液位计+压力表双重监测可发现 | 期刊论文 | 苏振北.化工企业储罐风险评估及安全管控策略研究[D].天津理工大学,2023 | 核心训练样本
CASE-A-063 | 储存容器 | 液氧储罐（3500m³） | 负压/抽瘪 | 液位过低导致出口机泵抽空，储罐被抽瘪损坏，空气进入产品不合格 | 出料过快或进料过慢，急剧冷却形成真空 | 人员操作失误 | 设备损坏、产品不合格 | 高风险 | 设双液位计、远传液位监控、高报警、高高联锁；制定定期巡检制度 | 7 | 4 | 4 | S：储罐抽瘪损坏；O：液位过低导致负压事故偶有发生；D：双液位计+远传监控可有效预防 | 期刊论文 | 苏振北.化工企业储罐风险评估及安全管控策略研究[D].天津理工大学,2023 | 核心训练样本
CASE-A-064 | 储存容器 | 液氧储罐 | 泄漏/爆炸 | 储罐超压导致内罐、外罐破裂泄漏，引发安全事故 | 液氧来料温度过高导致大量气化 | 温度控制失效 | 泄漏爆炸 | 高风险 | 设双远传压力表，有压力自动控制；设安全阀；增加喷淋系统 | 8 | 4 | 4 | S：内罐、外罐破裂；O：超压导致储罐破裂偶有发生；D：双远传压力表+安全阀可有效预防 | 期刊论文 | 苏振北.化工企业储罐风险评估及安全管控策略研究[D].天津理工大学,2023 | 核心训练样本
CASE-A-065 | 移动式压力容器 | 环氧丙烷/环氧乙烷罐车（S30408） | 裂纹/晶间腐蚀 | 案例1：支座垫板与筒体角焊缝处贯穿性裂纹；案例2：安全阀接管加强圈垫板与筒体角焊缝熔合线长约30cm间断裂纹，两处已穿透；案例3：后封头T型接头纵焊缝熔合线断续长度约50mm，返修后2年再次出现裂纹 | 奥氏体不锈钢导热系数小（仅为碳钢31%）、线膨胀系数大（碳钢1.46倍）；焊接冷却经过敏化温度区间（425~815℃），诱发晶间腐蚀；焊接残余应力大 | 焊接工艺控制不当；返修时冷却工艺不到位；保温层破损雨水渗入引入Cl⁻ | 贯穿性泄漏，介质泄漏 | 高风险 | 选材选用超低碳不锈钢；焊材选用比母材含铬量更高一级；焊接采用小线能量+浇水冷却缩短敏化区间停留时间；加强保温层维护，发现破损及时拆卸检查 | 8 | 5 | 4 | S：奥氏体不锈钢导热系数仅为碳钢31%，线膨胀系数为碳钢1.46倍；O：焊接敏化区+Cl⁻耦合案例偶有发生；D：PT+金相分析可发现 | 期刊论文 | 付啸宇等.奥氏体不锈钢罐车失效问题分析和预防措施[J].装备制造技术,2023(7):187-190 | 核心训练样本
CASE-A-066 | 移动式压力容器 | 环氧乙烷罐车（S30408） | 泄漏（角焊缝） | 气密性试验中发现安全阀与人孔连接的接管角焊缝处泄漏；紧急切断阀阀体铸造缺陷导致泄漏；阀体补焊处热影响区贯穿性裂纹 | 接管壁薄，焊接质量不达标；阀体铸造工艺控制不当（敏化区间停留时间过长）；补焊后无法进行固溶处理 | 制造焊接工艺不达标；铸件质量缺陷 | 安全附件失效，介质泄漏 | 高风险 | 安全附件与筒体连接角焊缝采用严格焊接工艺；安全附件必须具备产品质量证明书、合格证及制造许可证；发现泄露整体更换，不得补焊 | 8 | 5 | 4 | S：气密性试验中发现角焊缝泄漏；O：安全附件焊接缺陷在制造中偶有发生；D：气密性试验可发现 | 期刊论文 | 付啸宇等.奥氏体不锈钢罐车失效问题分析和预防措施[J].装备制造技术,2023(7):187-190 | 核心训练样本
CASE-A-067 | 移动式压力容器 | 液氯罐式集装箱（Q345R） | 腐蚀（点蚀/缝隙腐蚀） | 人孔盖密封面出现腐蚀坑槽甚至径向穿孔；腐蚀坑自外向内扩展，沿圈密封面上多见点蚀及缝隙腐蚀 | 液氯泄漏后局部高浓度Cl⁻环境；液氯气化吸热导致局部低温；Cl⁻与H₂O反应生成HCl和HClO | 密封材料选型不当+安装质量缺陷+环境湿度 | 氯气泄漏，人员中毒 | 高风险 | 优先选用凹凸面或榫槽面法兰；垫片选用带内加强环的金属缠绕垫（316L+PTFE）或纯PTFE垫片；采用液压扭矩扳手均匀紧固；安装氯气泄漏报警仪；配备应急防毒面具和堵漏器材 | 9 | 5 | 4 | S：人孔盖密封面径向穿孔；O：Cl⁻+缝隙腐蚀在液氯环境中常见；D：宏观检查+PT可发现 | 期刊论文 | 韩鹏飞等.液氯罐式集装箱人孔密封面失效分析及防护措施[J].化工管理,2026(21):119-122 | 核心训练样本
CASE-A-068 | 换热器 | 燃料气换热器（纯铜管束） | 穿孔/磨损 | 管束与挡流板接触部位均存在不同程度磨损和变形，外壁严重磨损减薄；泄漏形式分弯曲变形穿孔和磨损穿孔两类；挡流板厚度仅0.8mm、固定点不足 | 挡流板结构设计缺陷（厚度薄、固定点不足），在气流冲击下发生扰动和畸变失稳 | 管束与挡流板持续摩擦产生严重磨损；附加弯曲应力使管束弯曲变形 | 穿孔泄漏 | 中高风险 | 优化结构设计：采用抗振结构设计（增加支撑板密度、改用导流筒结构）；管束与挡流板接触部位增设耐磨衬套或涂层；增加挡流板固定点；材质升级（铜合金/复合管材） | 7 | 5 | 3 | S：纯铜管束外壁严重磨损减薄；O：挡流板结构设计缺陷常见；D：宏观检查+壁厚测定可发现 | 期刊论文 | 熊新民等.某天然气处理厂燃料气换热器管束失效分析[J].装备环境工程,2026,23(6):209-218 | 核心训练样本
CASE-A-069 | 换热器 | U形管换热器 | 腐蚀穿孔 | 穿孔部位外表面周围存在“外大内小”腐蚀凹坑；外壁腐蚀产物主要为FeS与Fe₂O₃，内壁主要为Fe₂O₃和Fe₃O₄；外壁疏松多孔腐蚀产物易剥落 | 高温硫化腐蚀+氧化-硫化交互作用；SSCC引发微裂纹；内外壁双面腐蚀共同导致穿孔 | 高温含硫介质+应力腐蚀+氧化协同 | 腐蚀穿孔 | 高风险 | 定期清理内壁腐蚀产物及沉积物；选用双相不锈钢或含钼奥氏体不锈钢；降低过程气中H₂S/SO₂浓度；增大腐蚀裕量；增加焊后消除应力热处理 | 8 | 5 | 4 | S：内外壁双面腐蚀共同导致穿孔；O：高温硫化+氧化交互在含硫介质中常见；D：UT测厚+腐蚀产物分析可发现 | 期刊论文 | 潘奇闻.U形管换热器腐蚀穿孔失效机理分析[J].化学工程与装备,2026(6) | 核心训练样本
CASE-A-070 | 换热器 | 单套管换热器（餐厨垃圾） | 焊缝开裂 | 设备运行约3个月后，端板焊缝开裂泄漏；壳程接管接口处渗漏；卡箍连接处周期性渗漏。端板与内外管连接的角焊缝穿透性裂纹 | 间歇运行产生“气锤”效应（泵启停时爆破音明显）；内外管热膨胀失配；刚性平端板焊接结构约束热伸缩 | 设计缺陷：气锤冲击+热应力约束+结构强度不足 | 介质泄漏，能量损失 | 中高风险 | 挠性封头替代刚性端板（碟形或椭圆形封头吸收冲击能）；增设防气锤上升管段（高度≥1.5m）；分质分流选型；材料升级至316L不锈钢 | 7 | 5 | 3 | S：运行约3个月后端板焊缝开裂；O：气锤效应在间歇运行设备中常见；D：宏观检查+焊缝检测可发现 | 期刊论文 | 陈西等.餐厨垃圾预处理单套管换热器失效分析与结构优化[J]. | 核心训练样本
CASE-A-071 | 换热器 | 304不锈钢换热器筒体 | 应力腐蚀开裂 | 筒体靠近膨胀节环焊缝母材区开裂；外壁大面积黄褐色锈蚀；裂纹呈树枝状分叉（典型SCC特征）；裂纹起源于外壁；腐蚀产物含Cl（0.71%）和S（1.64%） | 外部保温层在潮湿环境下富集Cl⁻和S²⁻腐蚀性介质；与筒体焊缝区残余应力、工作应力共同作用 | 保温层下富集氯离子+焊接残余应力 | 介质泄漏 | 高风险 | 选用更耐Cl-SCC材料（316L含钼或2205双相不锈钢）；优化焊接参数+焊后消应力热处理；加强保温层防水密封设计；定期检查保温系统 | 8 | 5 | 4 | S：Cl⁻0.71%，S 1.64%，树枝状分叉裂纹典型SCC；O：304不锈钢Cl⁻SCC在保温层破损时常见；D：PT+金相分析可发现 | 期刊论文 | 富泽林等.304不锈钢换热器筒体应力腐蚀开裂失效分析[J]. | 核心训练样本
CASE-A-072 | 换热器 | 常顶换热器（10号钢） | 点蚀/穿孔 | 管束由内向外腐蚀穿孔；穿孔外径0.84mm，内径3.1mm；腐蚀产物由铁氧化物（α-FeOOH、β-FeOOH、γ-FeOOH）和少量FeS组成；腐蚀产物疏脆多微裂纹 | 低温HCl-H₂S-H₂O腐蚀；Cl⁻破坏钝化膜；腐蚀产物下点蚀（垢下形成大阴极小阳极氧浓差电池） | 原油中有机氯分解生成HCl+硫化物生成H₂S；腐蚀产物无保护作用 | 管束穿孔泄漏 | 高风险 | 加强工艺防腐参数调整（“一脱四注”）；条件允许更换更耐蚀材质（316L）；增加介质日常检测监督 | 8 | 5 | 4 | S：穿孔外径0.84mm，内径3.1mm；O：HCl-H₂S-H₂O低温腐蚀在常顶系统中常见；D：涡流检测+内窥镜可发现 | 期刊论文 | 李玥霖.常顶换热器管束腐蚀失效及机理分析[J].石油化工腐蚀与防护,2025(10) | 核心训练样本
CASE-A-073 | 压力容器（过滤器） | 超高压液压过滤器滤筒（S17400） | 脆性断裂 | 滤筒沿底部圆周处断裂；断面齐整呈暗灰色，有闪烁金属光泽结晶状，无塑性变形；应力模拟最大应力3722.65MPa，远超材料抗拉强度；化学成分合格但最小伸长率不合格 | 滤筒底部直角无圆弧过渡导致应力集中；S17400马氏体组织脆性大 | 设计缺陷（应力集中）+材料塑性不足 | 滤筒断裂 | 高风险 | 改用塑性更佳的双相不锈钢S31803；滤筒底部直角改为大圆弧过渡；设计模型应力模拟验证 | 8 | 4 | 4 | S：应力模拟3722.65MPa远超抗拉强度；O：S17400脆性大，设计缺陷偶有发生；D：设计审查+应力模拟可发现 | 期刊论文 | 刘红安.压力管路超高压过滤器的失效分析[J].中国设备工程,2023(10上):177-179 | 核心训练样本
CASE-A-074 | 压力容器（过滤器） | 保安过滤器滤芯 | 变形/污堵 | 滤芯骨架吸扁变形，端盖处变形无法拆卸卡在外壳中；滤材检测发现大量颗粒污染物（35%为炭粒）和絮凝黏着物污堵；高压泵进水压力频繁低报警 | 上级炭滤罐清洗不充分，大颗粒杂质进入保安过滤器；滤芯骨架强度不足 | 检修冲洗不充分+骨架设计强度不足 | 高压泵进水压力低报警，滤芯失效 | 中高风险 | 多次连续反冲洗改善；研制4mm不锈钢支撑骨架可拆卸滤芯（成本8000/1200元，固废减少50%以上） | 7 | 5 | 3 | S：滤芯骨架吸扁变形；O：滤芯污堵在过滤器系统中常见；D：压差监测可发现 | 期刊论文 | 彭清等.某换流站阀冷却系统保安过滤器滤芯失效原因分析及处理措施[J]. | 核心训练样本
CASE-A-075 | 压力容器（过滤器） | 过滤器连接螺栓（SCM435，12.9级） | 断裂 | 螺栓根部断裂；断口平行+斜45°两个断面，呈韧脆混合断裂；断裂螺栓C含量0.45%（标准0.32~0.40），心部硬度HRC43.9（标准39~44），抗拉强度1340MPa低于未断裂螺栓1370MPa；断口内部碳化物夹杂 | 内部碳化物等脆性相不均匀分布，在持续外力下优先形成裂纹源 | 原材料夹杂物+热处理工艺不佳 | 过滤器无法密封承压 | 高风险 | 严格把控原材料，减少夹杂物；优化热处理工艺消除内应力；安装时准确施加预紧力 | 8 | 4 | 4 | S：C含量0.45%超标准；O：12.9级螺栓脆性断裂偶有发生；D：硬度测定+金相分析可发现 | 期刊论文 | 黄思语等.过滤器连接螺栓断裂失效分析[J].科学技术与工程,2024,24(8):3180-3185 | 核心训练样本
CASE-A-076 | 管道附件 | 三阀组平衡阀（304不锈钢） | 断裂 | 阀体连接螺纹根部断裂，壁厚仅1.5mm；断口呈冰糖块状脆性特征，沿晶开裂；P含量0.070%（标准≤0.045），Cr含量17.08%（标准18.0~20.0%）；硬度显著超标（280HV vs 标准≤210HV）；晶界碳化物析出且变宽连成网状 | 材料P偏高、Cr偏低导致脆性增加；晶间腐蚀+应力集中 | 材料不符标准+晶间腐蚀+结构应力集中 | 油气泄漏 | 高风险 | 同批次三阀组全部更换；使用定力矩扳手紧固；优化阀体结构设计；物资采购严格执行标准 | 8 | 5 | 4 | S：P 0.070%（标准≤0.045），Cr 17.08%（标准18.0~20.0%）；O：材料不符标准偶有发生；D：化学成分分析+硬度测定可发现 | 期刊论文 | 谭帅等.柴油加氢反应器差压变送器三阀组平衡阀失效分析及防护[J].石油化工腐蚀与防护,2024,41(1):55-58 | 核心训练样本
CASE-A-077 | 换热器 | 加氢反应器冷却器（20#钢管束） | 腐蚀（电化学+硫腐蚀+氯腐蚀） | 管束频繁泄漏，管板表面大量盐类结晶物；硫腐蚀速率达2~6mm/a；物料含Cl⁻9.57mg/L、S⁻24.6mg/L、溶解氧7~7.5mg/L；碳钢在电解质溶液中形成原电池 | HCl+H₂S+H₂O腐蚀环境+电化学腐蚀共同作用；前系统助剂添加不平衡导致pH波动 | 电化学腐蚀为主，多因素耦合 | 管束频繁泄漏 | 中高风险 | 采用钛纳米聚合物涂料防腐处理（屏蔽层阻止腐蚀介质接触管壁，抗Cl⁻/H₂S/CO₂/O₂性能优异）；使用一年多未再泄漏，结垢减轻 | 7 | 5 | 4 | S：硫腐蚀速率2~6mm/a；O：电化学+硫腐蚀+氯腐蚀多因素耦合常见；D：腐蚀产物分析+UT测厚可发现 | 期刊论文 | 许小平等.加氢反应器冷却器管束腐蚀失效分析与对策[J]. | 核心训练样本
CASE-A-078 | 反应容器 | 加氢反应器法兰密封槽（1Cr18Ni9Ti+TP347L堆焊） | 应力腐蚀开裂 | 梯形密封槽过渡圆弧处整圈环向裂纹；铁素体含量异常（槽底<3%，正常4~10%）；裂纹穿晶起裂于堆焊层与无堆焊层交界处；裂纹含F元素（沿裂纹深入方向增加）和S元素 | 堆焊层不均匀（槽底无堆焊层）+残余应力高；含F/S腐蚀介质 | 堆焊工艺缺陷+应力+腐蚀介质 | 密封失效，油气泄漏 | 高风险 | 严格控制堆焊层铁素体含量3~10%；密封槽圆滑过渡减少应力集中；严格热处理；选择合适八角垫片（控制F/S含量）；控制降温速度防氢脆 | 9 | 5 | 4 | S：整圈环向裂纹，铁素体<3%（正常4~10%）；O：堆焊层缺陷+应力腐蚀耦合偶有发生；D：PT+铁素体含量测定可发现 | 期刊论文 | 张春义等.加氢反应器接管法兰密封槽失效原因分析及改进措施[J].中国安全科学学报,2024,34(12):100-107 | 核心训练样本
CASE-A-079 | 气瓶 | 低温绝热气瓶 | 真空绝热失效/疲劳断裂 | 案例1：气瓶24h静态蒸发率不合格，分配头沉降凹陷，底部限位支撑板变形；案例2：气瓶外壳局部“冷桥”导致结霜（外力撞击变形所致）；案例3：气瓶整体“冒汗”结霜（真空抽口密封异常）；颈管疲劳断裂（运鱼车液氧气瓶）；增压盘管与分配头连接处疲劳断裂 | 底部限位支撑结构简易导致内胆沉降；外力撞击导致外壳变形形成冷桥；真空抽口保护不当；颈管长期承受弯曲应力疲劳；盘管冷热交替热疲劳 | 结构设计缺陷+外力损伤+使用管理不当 | 绝热失效导致介质大量蒸发升压，疲劳断裂导致物理爆炸 | 高风险 | 优化限位支撑结构；规范焊接工艺+分配头整体热处理；采用专业工具装卸运输；落实日常安全检查和定期检验 | 8 | 5 | 4 | S：静态蒸发率不合格、颈管疲劳断裂；O：低温绝热气瓶典型失效模式；D：静态蒸发率测试+宏观检查可发现 | 期刊论文 | 郑宏伟等.低温绝热气瓶几种典型失效模式的案例分析[J].特种设备安全技术,2023(3):63-66 | 核心训练样本
CASE-A-080 | 气瓶 | CNG储气瓶 | 腐蚀/开裂 | 水压试验中壳体出现两条裂纹，试验液体泄漏；内表面严重均匀腐蚀+点状腐蚀；底部壁厚减薄超过名义壁厚1/3；点蚀处放大20倍仍无法检测贯穿裂纹 | 底部过度腐蚀导致凹坑，成为泄漏裂纹起始点 | 未定期排水、清洗、无损检测 | 储气瓶失效，水压试验泄漏 | 高风险 | 定期维护（排水、清洗、无损检测）；建议用复合材料修补或更换；多层设计降低腐蚀发生率 | 8 | 5 | 4 | S：壁厚减薄超过名义壁厚1/3；O：CNG储气瓶底部腐蚀常见；D：超声波测厚+水压试验可发现 | 期刊论文 | 张志魁等.CNG储气瓶开裂失效分析[J].河南科技,2024(2):48-51 | 核心训练样本
CASE-B-001 | 压力容器 | 金属压力容器 | 裂纹 | 金属压力容器定期检验发现受压元件存在裂纹、未熔合等超标缺陷，综合评定为4级 | 存在超标缺陷且未修复 | 制造缺陷或服役过程中产生裂纹 | 设备需监控使用 | 中高风险 | 监控使用，累计监控使用时间不得超过3年 | 7 | 4 | 4 | TSG 21-2016安全状况等级4级规定 | 安全技术规范 | TSG 21-2016 第8.5、8.7条 | 一般样本
CASE-B-002 | 压力容器 | 非金属压力容器 | 材质劣化 | 非金属压力容器定期检验发现材料性能下降，综合评定为3级 | 非金属材料出现老化或劣化 | 服役环境导致材料性能退化 | 设备需监控使用 | 中风险 | 监控使用，累计监控使用时间不得超过1年 | 6 | 4 | 4 | TSG 21-2016非金属容器安全状况等级3级规定 | 安全技术规范 | TSG 21-2016 第8.6、8.7条 | 一般样本
CASE-B-003 | 压力容器 | 非金属压力容器 | 腐蚀 | 非金属压力容器在当前介质环境下严重腐蚀，综合评定为4级 | 非金属材料在当前介质中腐蚀严重 | 选材不当，材料与介质不相容 | 不得在当前介质下继续使用 | 高风险 | 不得继续在当前介质下使用，需更换材料或设备 | 8 | 4 | 4 | TSG 21-2016非金属容器安全状况等级4级规定 | 安全技术规范 | TSG 21-2016 第8.6、8.7条 | 一般样本
CASE-B-004 | 压力容器 | 金属压力容器 | 超设计使用年限 | 压力容器未规定设计使用年限，但使用超过20年 | 设备超期服役 | 达到设计使用年限 | 需评估后才能继续使用 | 中高风险 | 委托有资质的特种设备检验机构进行检验，必要时进行安全评估（合于使用评价），经使用单位主要负责人批准后办理使用登记证书变更 | 7 | 6 | 4 | TSG 21-2016设计使用年限规定 | 安全技术规范 | TSG 21-2016 第7.1.7条 | 一般样本
CASE-B-005 | 压力容器 | 搪玻璃压力容器 | 搪玻璃层损伤 | 搪玻璃压力容器定期检验发现搪玻璃层表面有腐蚀、磨损、机械接触损伤等缺陷 | 搪玻璃层破损 | 机械损伤或热冲击 | 搪玻璃层失效可能导致基体腐蚀 | 中风险 | 按TSG 21-2016第7.2.2.2.1条要求进行检查，对损伤部位进行修复或更换部件 | 5 | 4 | 5 | TSG 21-2016 第7.2.2.2.1条 | 安全技术规范 | TSG 21-2016 第7.2.2.2.1条 | 一般样本
CASE-B-006 | 压力容器 | 压力表 | 仪表故障 | 压力表表盘封面玻璃破裂或表盘刻度模糊不清 | 仪表损坏 | 老化或机械损伤 | 无法准确读取压力 | 中风险 | 立即更换压力表 | 5 | 4 | 5 | TSG 21-2016仪表规定 | 安全技术规范 | TSG 21-2016 第7.2.3.4.2条 | 一般样本
CASE-B-007 | 压力容器 | 爆破片 | 安全附件失效 | 爆破片安装方向错误 | 安装错误 | 操作人员失误 | 爆破片无法在规定压力下爆破泄压 | 高风险 | 立即纠正爆破片安装方向 | 7 | 3 | 5 | TSG 21-2016第9.1.3条安装要求 | 安全技术规范 | TSG 21-2016 第9.1.3条 | 一般样本
CASE-B-008 | 压力容器 | 安全阀 | 选型错误 | 压力容器安全阀选型错误 | 选型不当 | 设计或采购失误 | 安全阀无法满足泄放要求 | 高风险 | 立即更换为正确型号的安全阀 | 8 | 3 | 4 | TSG 21-2016安全附件规定 | 安全技术规范 | TSG 21-2016 第9.1.1、9.1.4条 | 一般样本
CASE-B-009 | 压力容器 | 金属压力容器外壁 | 腐蚀 | 压力容器外表面防腐漆破损，存在锈蚀、腐蚀现象 | 防腐层失效 | 维护保养不到位 | 外壁腐蚀减薄 | 中风险 | 检查外表面防腐漆是否完好，对破损部位重新涂覆防腐漆 | 5 | 5 | 4 | TSG 21-2016外观检查要求 | 安全技术规范 | TSG 21-2016 第7.2.2.1、7.2.2.2.1条 | 一般样本
CASE-B-010 | 压力容器 | 金属压力容器 | 检验超期 | 压力容器定期检验有效期届满前未进行再次检测 | 未按期申报定期检验 | 使用单位管理疏忽 | 安全隐患未及时发现 | 高风险 | 使用单位应在定期检验有效期届满1个月以前向特种设备检验机构提出定期检验申请 | 7 | 6 | 3 | TSG 21-2016定期检验规定 | 安全技术规范 | TSG 21-2016 第8.1.4条 | 一般样本
CASE-B-011 | 压力容器 | 停用压力容器 | 重启风险 | 停用压力容器重新启用 | 停用期间可能产生新的缺陷 | 停用管理不当 | 重新启用时可能存在安全隐患 | 中高风险 | 重新启用时应当进行自行检查，超过定期检验有效期的应按规定进行检验 | 6 | 4 | 4 | TSG 08-2017 / TSG 21-2016 | 安全技术规范 | TSG 08-2017 第3.9条、TSG 21-2016第7.1.2条 | 一般样本
CASE-B-012 | 压力容器 | 压力容器（新材料/新技术） | 新材料应用 | 采用新材料、新技术、新工艺制造压力容器 | 超出规程要求 | 技术创新 | 可能对安全性能有重大影响 | 高风险 | 向国家市场监管总局申报，委托特种设备安全与节能技术委员会进行技术评审，评审结果经批准后方可投入生产使用 | 7 | 3 | 5 | TSG 21-2016 第1.9条（修改单） | 安全技术规范 | TSG 21-2016 第1号修改单第1条 | 一般样本
CASE-B-013 | 压力容器 | 主要受压元件 | 材料质量问题 | 主要受压元件材料质量证明书内容不齐全，缺少可追溯的信息化标识 | 材料质量证明不齐全 | 材料管理不规范 | 无法追溯材料质量 | 中高风险 | 材料质量证明书内容应当齐全、清晰，印制可以追溯的信息化标识（包括二维码、条码等） | 6 | 4 | 4 | TSG 21-2016 第2.1.1(4)条（修改单） | 安全技术规范 | TSG 21-2016 第1号修改单第2条 | 一般样本
CASE-B-014 | 压力容器 | 高强钢主要受压元件 | 高强钢应用 | 主要受压元件采用抗拉强度下限值大于540MPa的低合金钢 | 高强钢应用 | 设计选材 | 对焊接和热处理要求更高 | 中高风险 | 应按TSG 21-2016第2.1.2.1(6)条要求证明各项性能指标能够满足规程和相应标准的要求 | 7 | 4 | 4 | TSG 21-2016 第2.1.2.1(6)条（修改单） | 安全技术规范 | TSG 21-2016 第1号修改单第3条 | 一般样本
CASE-B-015 | 压力容器 | 主要受压元件（超厚材料） | 超厚材料应用 | 钢板厚度超出标准适用范围 | 超厚材料应用 | 特殊工况需求 | 超出标准范围的性能需验证 | 中高风险 | 应按TSG 21-2016第2.1.3.3条要求证明各项性能不低于协调标准中已规定厚度范围内的最低要求 | 7 | 3 | 4 | TSG 21-2016 第2.1.3.3条（修改单） | 安全技术规范 | TSG 21-2016 第1号修改单第6条 | 一般样本
CASE-B-016 | 压力容器 | 压力容器焊缝 | 咬边 | 在用压力容器焊缝发现深度大于或等于1mm的咬边 | 平面缺陷 | 焊接操作不当 | 可能成为裂纹源 | 中高风险 | 深度大于或等于1mm的咬边应按GB/T 19624-2019平面缺陷进行安全评定 | 7 | 4 | 4 | GB/T 19624-2019 第3章 | 国家标准 | GB/T 19624-2019 第3章 | 一般样本
CASE-B-017 | 压力容器 | 受压元件 | 凹坑 | 在用压力容器发现凹坑缺陷 | 体积缺陷 | 机械损伤或腐蚀 | 可能导致局部减薄失效 | 中风险 | 应按GB/T 19624-2019第5.8条进行凹坑缺陷安全评定 | 6 | 4 | 4 | GB/T 19624-2019 第3章 | 国家标准 | GB/T 19624-2019 第3章、第5.8条 | 一般样本
CASE-B-018 | 压力容器 | 压力容器焊缝 | 气孔 | 在用压力容器焊缝发现气孔缺陷 | 体积缺陷 | 焊接过程中气体未排出 | 可能影响焊缝强度 | 中低风险 | 应按GB/T 19624-2019第5.9条进行气孔和夹渣缺陷安全评定 | 5 | 5 | 4 | GB/T 19624-2019 第3章 | 国家标准 | GB/T 19624-2019 第3章、第5.9条 | 一般样本
CASE-B-019 | 压力容器 | 压力容器焊缝 | 夹渣 | 在用压力容器焊缝发现夹渣缺陷 | 体积缺陷 | 焊接过程中焊渣未清除 | 可能影响焊缝强度 | 中低风险 | 应按GB/T 19624-2019第5.9条进行气孔和夹渣缺陷安全评定 | 5 | 5 | 4 | GB/T 19624-2019 第3章 | 国家标准 | GB/T 19624-2019 第3章、第5.9条 | 一般样本
CASE-B-020 | 压力容器 | 压力容器焊缝 | 咬边 | 在用压力容器焊缝发现深度小于1mm的咬边 | 体积缺陷 | 焊接操作不当 | 影响较小 | 低风险 | 深度小于1mm的咬边应按GB/T 19624-2019体积缺陷进行安全评定 | 4 | 5 | 4 | GB/T 19624-2019 第3章 | 国家标准 | GB/T 19624-2019 第3章 | 一般样本
CASE-B-021 | 压力容器 | 压力容器（材料代用） | 材料代用 | 压力容器材料代用后厚度差异超过10% | 材料代用不当 | 设计变更或材料采购困难，未经充分评估 | 可能导致强度不足 | 中高风险 | 材料代用需重新计算，厚度差异超过10%的情况需重新校核 | 7 | 4 | 4 | GB/T 150.1-2024 第5.3条 | 国家标准 | GB/T 150.1-2024 第5.3条 | 一般样本
CASE-B-022 | 压力容器 | 压力容器焊缝 | 焊缝外观不合格 | 焊缝存在气孔、夹渣、未焊透等缺陷 | 焊接质量不合格 | 焊接工艺执行不到位 | 焊缝强度不足 | 中高风险 | 按GB/T 150.4-2024第7.4条要求进行焊缝外观检测，确保焊缝表面无裂纹、未焊透、未熔合、表面气孔、弧坑、未填满、夹渣和飞溅物 | 7 | 5 | 4 | GB/T 150.4-2024 第7.4条 | 国家标准 | GB/T 150.4-2024 第7.4条 | 一般样本
CASE-B-023 | 压力容器 | 压力容器焊缝 | 咬边超标 | 焊缝咬边深度超过0.5mm或长度超过焊缝总长10% | 焊接缺陷超标 | 焊接操作不当 | 可能成为裂纹源 | 中风险 | 一般压力容器咬边深度不应大于0.5mm，咬边连续长度不应大于100mm，焊缝两侧咬边总长不超过焊缝长度10%；特殊要求压力容器不允许有咬边 | 6 | 5 | 4 | GB/T 150.4-2024 第7.4.4条 | 国家标准 | GB/T 150.4-2024 第7.4.4条 | 一般样本
CASE-B-024 | 压力容器 | 压力容器表面 | 机械损伤 | 压力容器表面存在尖锐伤痕、刻槽等缺陷 | 表面机械损伤 | 制造或运输过程中损伤 | 可能导致应力集中 | 中风险 | 尖锐伤痕应予修磨，修磨斜度最大为1:3，修磨后应圆滑过渡并进行表面检测确认无裂纹 | 6 | 4 | 4 | GB/T 150.4-2024 第6.2条 | 国家标准 | GB/T 150.4-2024 第6.2条 | 一般样本
CASE-B-025 | 承压设备 | 承压设备本体 | 材质劣化 | 承压设备材料在服役过程中发生材质劣化 | 材质劣化 | 高温、辐照或长期服役 | 材料性能下降 | 中高风险 | 应按GB/T 30579-2022材质劣化类别进行损伤模式识别 | 7 | 4 | 4 | GB/T 30579-2022 第7章 | 国家标准 | GB/T 30579-2022 第7章 | 一般样本
CASE-B-026 | 承压设备 | 承压设备（减薄） | 减薄失效 | 承压设备壁厚减薄导致失效可能性增加 | 壁厚减薄 | 腐蚀或冲蚀 | 失效可能性增加 | 中高风险 | 应按GB/T 26610.4-2022附录C确定减薄次因子 | 7 | 5 | 4 | GB/T 26610.4-2022 附录C | 国家标准 | GB/T 26610.4-2022 附录C | 一般样本
CASE-B-027 | 压力容器 | 蒸压釜/硫化罐 | 多种失效模式 | 小微企业常用典型压力容器（蒸压釜、硫化罐）存在裂纹、腐蚀、变形、安全联锁装置失效等多种损伤失效模式 | 小微企业设备管理薄弱 | 小微企业资金和技术力量有限，安全管理水平欠缺 | 设备损伤累积可能导致事故 | 中高风险 | 加强小微企业压力容器定期检验和维护保养，加强作业人员安全培训 | 7 | 6 | 4 | 小微企业压力容器约占总量75%，失效风险较高 | 综述 | 小微企业典型压力容器损伤失效研究综述，化工机械2022年02期 | 一般样本
CASE-B-028 | 压力容器 | 蒸压釜 | 腐蚀 | 某单位蒸压釜在定期检验中发现釜底存在密集的斑点腐蚀坑，最深达7mm | 碱腐蚀和氨腐蚀共同作用 | 使用单位管理不善导致物料堆积、冷凝水局部浓缩；物料中含氨成分挥发后与釜体接触 | 设备壁厚严重减薄 | 高风险 | 加强使用管理，每班清理釜内物料；内表面进行防腐处理（喷涂可剥性塑料）；采购设备时向设计单位说明使用条件 | 7 | 5 | 4 | 腐蚀坑深达7mm，远超腐蚀裕量（4mm） | 案例分析 | 一起蒸压釜严重腐蚀的案例分析，特种设备安全技术2019年02期 | 一般样本
CASE-B-029 | 储存容器 | 400m³丙烯球罐 | 鼓包 | 某炼油厂两台400m³丙烯球罐下极板存在多处鼓包（2罐43个，3罐16个），鼓包高度3~15mm，部分已开裂 | 氢鼓包 | 球壳板存在大量夹层；介质中硫化氢含量严重超标（最高1050mg/m³，平时300~400mg/m³，规定应<20mg/m³） | 球罐存在安全隐患 | 高风险 | 对鼓包部位进行检测评估；使用单位应加强运行管理及时排污；控制介质中H₂S含量；考虑内防腐 | 8 | 4 | 4 | 鼓包表面厚度仅4.5~12mm，原壁厚42mm | 检验报告 | 两台球形储罐鼓包事故的检验与分析，中国锅炉压力容器安全1999年06期 | 一般样本
CASE-B-030 | 储存容器 | 不锈钢储罐 | 腐蚀穿孔 | 某不锈钢储罐（材质S30408）使用一段时间后发现下封头处泄漏，腐蚀从内壁焊缝两侧熔合线和热影响区开始，部分区域穿透整个壁厚 | 氯离子点腐蚀 | 介质中含氯成分（乙酸乙酯和含氯成分）；焊接热影响区存在敏化（碳化物沉积）；下封头存在冷变形诱发马氏体 | 储罐泄漏 | 中高风险 | 选用对氯元素敏感性较低的材料（如316L）；调整焊接工艺控制危险温度区停留时间；条件允许时进行固溶处理 | 7 | 4 | 4 | 腐蚀从内壁焊缝两侧熔合线和热影响区开始 | 案例分析 | 不锈钢储罐下封头腐蚀失效分析，全面腐蚀控制2023年10期 | 一般样本
CASE-B-031 | 压力容器 | 汽提塔存料罐 | 衬里失效 | 某化工企业汽提塔存料罐内表面聚四氟乙烯（PTFE）衬里破损、脱落及鼓包，介质渗入筒体受衬面 | 衬里破损、脱落及鼓包 | 设计标准有误（设计压力1.37MPa但HG20536-1993适用范围≤0.6MPa）；衬里厚度不足（3mm<标准要求的3.5mm）；搭接宽度不足（15mm<要求的20mm）；未设泄漏信号指示孔 | 衬里失效，介质腐蚀金属基体 | 中风险 | 更换衬里，优先采用PTFE衬里金属网成型技术或复合成型技术；更换衬里前应进行耐压试验；开设泄漏信号指示孔 | 6 | 4 | 5 | 设计压力1.37MPa超出HG20536-1993适用范围0.6MPa | 案例分析 | 某汽提塔存料罐内表面聚四氟乙烯衬里失效原因分析，化工装备技术2022年06期 | 一般样本
CASE-B-032 | 储存容器 | 贮氨罐 | 应力腐蚀开裂 | 石蜡成型装置贮氨罐（20.2m³，16MnR）内表面中下部焊缝及热影响区、母材处有较多裂纹，既有纵向也有横向 | 应力腐蚀开裂 | 焊接残余应力；焊缝组织中有贝氏体，硬度偏高，对应力腐蚀敏感性较高；液氨环境中16MnR具有应力腐蚀倾向 | 介质泄漏 | 中高风险 | 选用屈服强度≤355MPa的材料；采用严格焊接工艺和较低焊接热输入量；焊后及时进行整体消除应力热处理；液氨中加入少量（0.2%以上）水作为缓蚀剂 | 7 | 4 | 4 | 裂纹起源于焊缝，向母材发展，多数为横向裂纹 | 案例分析 | 石蜡成型装置贮氨罐开裂失效分析，石油和化工设备2007年06期 | 一般样本
CASE-B-033 | 换热器 | 蒸汽发生器芯管 | 腐蚀疲劳 | 蒸汽发生器芯管（00Cr19Ni10，Φ25×2）在高温端管板口部位发生开裂，90%芯管开裂 | 腐蚀疲劳破裂 | 高温端气泡交替产生和破灭引起管束振动疲劳；水介质中发生腐蚀；每个气泡崩溃时冲击波瞬间可达约140MPa | 蒸汽发生器失效 | 中高风险 | 优化操作条件，减少气泡产生；选用耐腐蚀疲劳性能更好的材料 | 7 | 4 | 4 | 高温端气泡交替产生和破灭是引起管束疲劳破坏的重要原因 | 案例分析 | 蒸汽发生器芯管开裂失效分析，冶金动力2012年05期 | 一般样本
CASE-B-034 | 换热器 | 换热器接管 | 泄漏 | 大型石化装置区蒸汽急冷油再沸器壳程筒体接管角焊缝发生泄漏，同一批次4台设备存在同样问题 | 接管角焊缝未熔合、裂纹（几乎整圈） | 设计未明确接管焊接详图；制造时未开坡口直接施焊；未按GB/T151-2014（采用了已作废的GB151-1999） | 可能引起爆燃、人员死伤、装置停车 | 高风险 | 设计阶段明确接管角焊缝焊接详图；制造阶段严格按NB/T47014进行焊接工艺评定；引入第三方设备监造；检验机构重点检测接管角焊缝 | 8 | 4 | 4 | 缺陷打磨已穿透或超过筒体名义壁厚1/2 | 案例分析 | 一起石化区内大型换热器接管泄漏原因分析，中国特种设备安全2023年09期 | 一般样本
CASE-B-035 | 压力容器 | 硝酸钠蒸发器 | 焊缝开裂 | 两台硝酸钠蒸发器投产两个月后焊缝局部开裂泄漏，补焊后一星期再次开裂，累计运行20天后整体报废 | 应力腐蚀开裂 | 设计选材错误（A3钢在硝酸盐溶液中极易发生应力腐蚀）；未采取消除残余应力措施；焊接残余应力大 | 设备整体报废 | 高风险 | 采用18-8奥氏体不锈钢制造；对碳钢设备进行消除应力热处理；严格控制焊接质量，减小应力集中 | 8 | 4 | 4 | 补焊后焊缝再次开裂导致设备整体报废 | 案例分析 | 硝酸钠蒸发器焊缝开裂破坏分析，压力容器1987年06期 | 一般样本
CASE-B-036 | 压力容器 | 含表面裂纹焊接压力容器 | 概率失效 | 含表面裂纹焊接压力容器存在概率失效风险（案例：16MnR球罐，R=4600mm，t=31.5mm，裂纹a=5.48mm） | 表面裂纹导致失效概率增加 | 裂纹尺寸、载荷、材料等参数随机性 | 设备可能发生概率性失效 | 中高风险 | 采用概率断裂力学方法进行安全评定，采用Lagrange方法计算失效概率 | 7 | 4 | 4 | 可靠性指标β=4.1576，失效概率1.625×10⁻⁵ | 实验研究 | 含表面裂纹压力容器失效概率计算的Lagrange方法，化工机械2004年02期 | 一般样本
CASE-B-037 | 压力容器 | 含缺陷压力容器 | 泄漏失效 | 含缺陷压力容器存在泄漏失效风险（案例：FG43球罐，D=12300mm，t=40mm，裂纹2a=70mm） | 缺陷尺寸、疲劳裂纹扩展导致泄漏 | 缺陷随机扩展+材料性能随机性 | 可能引起火灾爆炸事故（丙烷泄漏） | 高风险 | 采用概率方法（Monte-Carlo模拟）计算泄漏失效概率，制定针对性检验计划 | 8 | 4 | 4 | 失稳失效概率0.808，泄漏失效概率0.1912 | 实验研究 | 含缺陷压力容器与管道泄漏失效风险分析，仲恺农业工程学院学报2011年02期 | 一般样本
CASE-B-038 | 压力容器 | 含缺陷结构 | 腐蚀疲劳 | 在役压力容器含缺陷结构在腐蚀环境下存在腐蚀疲劳剩余寿命问题（案例：0Cr18Ni9容器，D=2286mm，t=39mm） | 腐蚀疲劳裂纹扩展 | 腐蚀环境（1000ppm NaCl）+交变应力（每天1次循环） | 设备腐蚀疲劳失效 | 中高风险 | 采用概率方法预测腐蚀疲劳剩余寿命，计算一定可靠度下的剩余寿命 | 7 | 4 | 4 | 99.999%可靠度下剩余寿命754次（1508天） | 实验研究 | 在役压力容器含缺陷结构腐蚀疲劳剩余寿命预测的随机分析，压力容器2002年02期 | 一般样本
CASE-B-039 | 压力容器 | 高温压力容器 | 高温蠕变 | 高温压力容器（35CrNi3MoVA）在超温运行中发生高温蠕变，蠕变裂纹扩展导致容器穿孔失效 | 高温蠕变导致容器穿孔 | 局部区域超温运行（要求工作温度380℃，实际超温） | 设备穿孔失效 | 中高风险 | 严格控制运行温度，避免超温；选用耐高温蠕变材料；加强温度监测 | 7 | 4 | 4 | 运行累计1000多小时后失效 | 实验研究 | 高温压力容器高温蠕变失效分析，包头职业技术学院学报2003年02期 | 一般样本
CASE-B-040 | 压力容器 | 304不锈钢封头 | 开裂 | 304不锈钢封头（DN2800mm×20mm）水压试验时直边段出现裂纹，多条裂纹已从厚度方向贯穿 | 应力腐蚀开裂 | 封头冷旋压成型产生形变诱发马氏体，形成组织内应力；封头露天放置一年，环境中S、Cl元素随雨水形成腐蚀介质 | 封头失效泄漏 | 中风险 | 对冷压封头进行固溶热处理释放应力、消除马氏体；直边段表面抛光消除划伤；改进酸洗钝化工艺 | 6 | 4 | 4 | 304不锈钢在含Cl⁻介质中发生应力腐蚀 | 实验研究 | 压力容器用304不锈钢封头直边段开裂失效分析，压力容器2011年12期 | 一般样本
CASE-B-041 | 移动式压力容器 | 丁二烯汽车罐车 | 减薄 | 强度校核：S=5.22mm，实测δ_min=4.8mm＜S，不合格 | 外表面大面积腐蚀导致壁厚严重减薄 | 涂层质量缺陷+高湿度+Cl⁻催化 | 无法承受设计压力 | 高风险 | 立即停止使用或降级使用；全面修复涂层；缩短检验周期（专家经验） | 8 | 6 | 3 | 强度校核不合格 | 期刊论文 | 付啸宇等.一起移动式压力容器外表面腐蚀减薄失效原因分析 | 一般样本
CASE-B-042 | 储存容器 | 氢气储罐（Q345R） | 裂纹（制造缺陷） | 8处超声Ⅲ级超标缺陷；最大缺陷长10mm、深5mm；保守残余应力414MPa | 制造阶段产生的体积性缺陷 | 制造过程质量控制不严 | 循环载荷下可能扩展 | 高风险 | 进行合于使用评价（含FAD评价）；缩短定检周期至1年；对历史缺陷跟踪检查（专家经验） | 8 | 4 | 3 | 超声检测可发现 | 期刊论文 | 梅兰等.某电厂氢气储罐定期检验缺陷分析及评价 | 一般样本
CASE-B-043 | 储存容器 | 氢气储罐 | 裂纹 | FAD评定：(Lr=0.6538，Kr=0.5505)在安全区；可运行24个月 | 埋藏裂纹类缺陷 | 焊后热处理未知 | 可继续服役 | 中高风险 | 按合于使用评价结论运行1年后重新检测；若循环达57次需重新评价（专家经验） | 7 | 4 | 3 | FAD评定安全但需监控 | 期刊论文 | 梅兰等.某电厂氢气储罐定期检验缺陷分析及评价 | 一般样本
CASE-B-044 | 管道 | 催化裂化高温管线 | 冲蚀/减薄 | 温度650~750℃，月减薄0.35mm（正常3倍） | 高温催化剂颗粒对管壁高速冲蚀 | 传统定点检测难以捕捉 | 高温油气泄漏 | 高风险 | 采用强制通风冷保护套接触式超声探头+耐高温无机耦合剂；引入自动化扫查机构实现长期自动在线检测（专家经验） | 8 | 5 | 3 | 高温油气泄漏火灾爆炸风险 | 期刊论文 | 罗占春.承压类特种设备高温在线测厚关键技术研究与应用 | 一般样本
CASE-B-045 | 管道 | 常减压高温转油线（Cr5Mo） | 减薄/高温腐蚀 | 操作温度~420℃，高温硫和环烷酸腐蚀 | 高温硫和环烷酸对管壁化学腐蚀 | 腐蚀具有区域性 | 壁厚减薄致泄漏 | 中高风险 | 采用锆酸锂晶片高温探头+波导杆+多层隔热罩；集成壁温测量与声速动态补偿（专家经验） | 7 | 4 | 3 | 高温油品泄漏火灾风险 | 期刊论文 | 罗占春.承压类特种设备高温在线测厚关键技术研究与应用 | 一般样本
CASE-B-046 | 储存容器 | 立式储罐 | 泄漏/化学反应 | 391人转移38h；损失44.25万 | 物料混存发生化学反应 | 危险化学品储存管理不当 | 人员转移，环境污染 | 高风险 | 严禁物料混存；加强危险化学品储存管理；定期巡查（专家经验） | 9 | 3 | 5 | 大规模人员转移 | 事故报告 | 茂名金展石化"1·28"事故调查报告 | 一般样本
CASE-B-047 | 反应容器 | 反应回流冷凝器 | 泄漏闪燃 | 2死4伤；78分钟未找出泄漏点 | 焊缝缺陷导致泄漏 | 泄漏点查找效率低 | 闪燃致2死4伤 | 高风险 | 严格执行动火作业审批制度；作业前必须进行可燃气体检测和系统置换（专家经验） | 9 | 4 | 4 | 2人死亡+4人受伤 | 事故报告 | 宁夏东毅环保"4·18"压力容器泄漏闪燃事故 | 一般样本
CASE-B-048 | 反应容器 | 反应釜 | 爆炸 | 3死2伤；损失587万；违规动火焊接 | 动火焊接时引爆易燃物料 | 违规动火作业 | 爆炸致3死2伤 | 高风险 | 严格执行动火作业审批制度；动火前必须进行清洗置换和可燃气体检测（专家经验） | 9 | 4 | 5 | 3人死亡+2人受伤 | 事故报告 | 新乡大鑫化工"7·23"反应釜爆炸事故 | 一般样本
CASE-B-049 | 反应容器 | 反应釜/蒸馏釜 | 爆炸 | 6死3伤；损失1383万；脱溶釜超温 | 脱溶釜超温运行 | 工艺温度控制失效 | 爆炸致6死3伤 | 高风险 | 严格控制工艺温度；完善温度监控和联锁系统；定期校验安全附件（专家经验） | 10 | 4 | 4 | 6人死亡+3人受伤 | 事故报告 | 周口红旗生物"3·20"爆炸事故 | 一般样本
CASE-B-050 | 储存容器 | Q370R球罐 | 穿透裂纹 | 裂纹总长25mm、深10mm；应力412.08MPa | 穿透性裂纹位于球罐下极极侧板与极边板连接处 | 制造或服役过程中产生的穿透裂纹 | 裂纹会扩展 | 高风险 | 对球罐进行整体安全评估；对裂纹部位进行打磨消除+补焊+局部热处理（专家经验） | 9 | 4 | 3 | J积分评定不安全 | 期刊论文 | 卢冠龙等.具有穿透裂纹缺陷球罐的安全评定 | 一般样本
CASE-B-051 | 反应容器 | 反应釜 | 爆炸 | 2人死亡；动火切割旧反应釜时未经清洗置换 | 动火前未清洗置换 | 违规动火作业 | 爆炸致2人死亡 | 高风险 | 动火切割旧反应釜前必须清洗置换合格；严格执行动火作业审批制度（专家经验） | 9 | 4 | 5 | 2人死亡 | 新闻报道 | 安徽贯华新材料"6·26"反应釜爆炸事故 | 一般样本
CASE-B-052 | 管道 | 乙烯-1管线 | 减薄 | 壁厚2.50~3.62mm（原4mm） | 保温层下腐蚀 | 保温层安装问题 | 泄漏 | 中高风险 | 检查同类管道外防腐层完整性；腐蚀严重部位除锈刷漆；涡流扫检或导波深度检测；修正保温层接缝方向（专家经验） | 7 | 5 | 3 | CUI损伤模式 | 期刊论文 | 祁伟佳.球罐区装置乙烯-1管线泄漏失效原因分析及解决措施 | 一般样本
CASE-B-053 | 反应容器 | 搅拌釜 | 爆炸 | 1死；损失251万 | 操作不当 | 操作人员违规作业 | 爆炸致1人死亡 | 高风险 | 加强操作规程培训；避免超温超压运行；定期检查安全联锁系统（专家经验） | 8 | 4 | 4 | 1人死亡 | 新闻报道 | 德凯新材料"3·31"爆炸事故 | 一般样本
CASE-B-054 | 反应容器 | 蒸发装置 | 容器爆炸 | 2死1伤；损失455万 | 蒸发装置超压爆炸 | 压力控制失效 | 爆炸致2死1伤 | 高风险 | 定期校验压力控制和泄压装置；设置压力高高联锁；加强巡回检查（专家经验） | 9 | 4 | 4 | 2人死亡+1人受伤 | 事故报告 | 衡阳湘硕化工"7·30"容器爆炸事故 | 一般样本
CASE-B-055 | 储存容器 | LNG低温储罐 | 低温脆性 | 焊接接头低温韧性低于母材30%~40%，韧脆转变温度上升15~25℃ | 焊接热循环使热影响区晶粒粗大 | 焊接工艺控制不当 | 焊缝成为薄弱环节 | 中高风险 | 选用低温韧性优良的材料；优化焊接工艺控制；加强焊后检测（专家经验） | 7 | 5 | 4 | 低温韧性退化 | 期刊论文 | 谢洪芳.LNG接收站关键设备腐蚀失效分析与防护 | 一般样本
CASE-B-056 | 储存容器 | LNG气化器管束（5083铝合金） | 点蚀/缝隙腐蚀 | 5083铝合金在氯离子浓度19000mg/L的海水中，形成直径1~5mm、深度0.5~2.0mm的蚀坑；缝隙腐蚀深度年均增长0.08~0.12mm | 海水侧电化学腐蚀 | 海洋环境腐蚀 | 管束腐蚀失效 | 中高风险 | 采用耐海水腐蚀材料（如钛合金或耐蚀涂层）；定期清洗管束；加强海水水质监测（专家经验） | 7 | 5 | 4 | 海水腐蚀 | 期刊论文 | 谢洪芳.LNG接收站关键设备腐蚀失效分析与防护 | 一般样本
CASE-B-057 | 管道 | LNG输送管道（304L/316L） | 应力腐蚀开裂 | 裂纹多沿焊缝扩展，典型长度15~50mm，深度占壁厚25%~40%；法兰密封面粗糙度Ra由1.6μm增至4.0~5.0μm | 低温应力与痕量H₂S、CO₂协同作用 | 应力与腐蚀介质耦合 | 管道泄漏 | 高风险 | 严格控制介质中腐蚀性组分浓度；选用耐应力腐蚀材料；加强焊缝无损检测（专家经验） | 8 | 5 | 4 | 应力腐蚀开裂 | 期刊论文 | 谢洪芳.LNG接收站关键设备腐蚀失效分析与防护 | 一般样本
CASE-B-058 | 储存容器 | 大型原油储罐 | 腐蚀/变形 | 罐壁焊缝发现15处裂纹、2处气孔；各层壁板最小厚度12.4~32.5mm（公称12~32mm）；健康评估80.8分（亚健康） | 长期服役+检测不足 | 健康状态劣化 | 储罐健康等级亚健康 | 中风险 | 对焊缝缺陷进行修复；建立定期健康监测体系；加强防腐涂层维护（专家经验） | 6 | 4 | 4 | 健康评估80.8分 | 期刊论文 | 田红岩等.基于失效模式分析的大型原油储罐健康状态评价指标体系构建 | 一般样本
CASE-B-059 | 储存容器 | LNG储罐 | 火灾爆炸 | 24个基本事件；2个二阶+36个三阶+32个四阶最小割集；结构重要度IΦ(1)=0.9999996（通风不良） | 泄漏+火源 | 设备管理缺陷 | 火灾爆炸 | 高风险 | 完善通风系统；加强可燃气体检测；规范火源管控（专家经验） | 9 | 4 | 4 | 事件树+事故树分析 | 期刊论文 | 厉维等.基于事件树与事故树分析的LNG储罐火灾爆炸风险评估 | 一般样本
CASE-B-060 | 储存容器 | 液氢球罐（5000m³） | 泄漏/爆炸 | 泄漏孔径5/25/100mm三种场景；20kPa超压半径：5mm→3.9m，100mm→33m；热辐射死亡区：5mm→6m，100mm→50m | 泄漏+点火源 | 储罐失效 | 爆炸 | 高风险 | 设置火焰探测器和紧急切断阀；加强泄漏检测和事故应急响应（专家经验） | 9 | 4 | 4 | PHAST软件模拟 | 期刊论文 | 陈静宇等.液氢储罐泄漏事故后果定量分析 | 一般样本
CASE-B-061 | 储存容器 | 10000m³内浮顶储罐 | 池火灾 | 液池直径124.6m，火焰高度54.6m，热辐射通量906,912kW；死亡半径43.9m，重伤半径53.7m | 储罐火灾 | 池火灾 | 人员伤亡 | 高风险 | 定期检查密封结构；加强消防设施维护；制定火灾应急预案（专家经验） | 9 | 4 | 4 | 池火灾模型计算 | 期刊论文 | 宋月晓等.基于HAZOP-LOPA分析机场油库储罐火灾事故后果分析 | 一般样本
CASE-B-062 | 移动式压力容器 | CNG长管拖车 | 泄漏（端塞） | 端塞与气瓶螺纹连接处泄漏或端塞与管路接头连接处泄漏，泄漏处可能伴有油污渗漏痕迹 | 端塞螺纹加工质量不合格；安装时螺纹间隙未有效填充密封材料；使用过程中受力使端塞松动 | 制造质量缺陷+安装不规范 | 可燃气体泄漏 | 高风险 | 定期检查端塞螺纹质量；规范安装扭矩；加强密封材料选用和管理（专家经验） | 8 | 4 | 4 | 端塞泄漏 | 期刊论文 | 蒋骏等.CNG长管拖车关键部位泄漏失效分析 | 一般样本
CASE-B-063 | 移动式压力容器 | CNG长管拖车 | 泄漏（阀门） | 主管路球阀内漏或外漏；阀门密封面破损、密封件严重变形或有缺损 | 充卸气时阀门处压力急剧变化导致温度大幅下降，水分凝结成冰造成密封面破损；高压气体中固体颗粒冲击密封面 | 操作工况恶劣+介质含杂质 | 阀门失去保压和调压功能 | 高风险 | 选用耐高压耐低温阀门密封材料；定期校验和更换阀门；加强介质过滤减少杂质（专家经验） | 8 | 4 | 4 | 阀门泄漏 | 期刊论文 | 蒋骏等.CNG长管拖车关键部位泄漏失效分析 | 一般样本
CASE-B-064 | 移动式压力容器 | 长管拖车（钢质无缝气瓶） | 裂纹 | 2008-2016年统计：安全附件及管路处裂纹占87%（爆破片装置最多624起），气瓶瓶体占12%（瓶颈内表面及内螺纹占83.3%），端塞占1% | 制造旋压收口和热处理工艺不理想；原材料晶界夹杂物或热处理过烧；天然气中腐蚀性气体沿晶界侵蚀 | 制造工艺缺陷+腐蚀介质 | 气瓶裂纹扩展导致失效 | 高风险 | 加强制造过程质量控制；优化瓶颈旋压收口和热处理工艺；定期进行无损检测（专家经验） | 8 | 5 | 4 | 统计数据分析 | 期刊论文 | 龚雪茹等.基于检验案例的长管拖车裂纹失效统计与分析 | 一般样本
CASE-B-065 | 换热器 | 余热排出换热器（核级） | 强度失效 | 有限元分析：管箱处应力183.2MPa；地震载荷SSE+静力载荷叠加 | 地震载荷+事故工况载荷联合作用 | 抗震设计要求 | 设备失效 | 中风险 | 加强抗震设计审查；定期进行抗震性能评估；优化结构连接方式（专家经验） | 7 | 3 | 4 | 谱分析计算 | 期刊论文 | 周鉴等.基于谱分析的余热排出换热器强度失效评价 | 一般样本
CASE-B-066 | 锅炉 | 废热锅炉（20G） | 应力腐蚀开裂 | 人孔端封头与筒体连接环焊缝横向裂纹，总长约70mm，深度4~6mm，呈树枝分叉状；裂纹周围有明显腐蚀痕迹 | 焊缝内壁电化学腐蚀；环向应力作用下产生微裂纹；碱性水质+195℃温度环境 | 水质管理混乱（碱性偏大）+焊缝残余应力 | 裂纹扩展 | 高风险 | 严格控制给水水质，控制碱度在标准范围内；加强焊缝无损检测（专家经验） | 8 | 5 | 4 | 碱致应力腐蚀 | 期刊论文 | 尹建斌等.废热锅炉筒体环焊缝裂纹失效分析[J].中国特种设备安全,2014(11):26-28 | 一般样本
CASE-B-067 | 储存容器 | 常压储罐 | 失效后果分析 | 基础类型、土壤类型对失效后果影响较大；液位高度影响较小；含高盐土壤+细沙+高液位条件下后果等级最高（E级） | 储罐基础类型和土壤类型影响泄漏速率和发现时间 | 风险评估参数选取偏差 | 风险等级被低估 | 中风险 | 加强基础数据管理；按保守值选取失效后果计算参数；定期校验风险计算模型（专家经验） | 6 | 4 | 4 | RBI软件计算 | 期刊论文 | 王十.常压储罐失效后果评价的关键影响因素[J].中国特种设备安全,2022,38(4):65-69 | 一般样本
CASE-B-068 | 储存容器 | 液氨储罐（Q370DR） | 裂纹 | 角焊缝应力峰值340.85MPa（第一层壁板与罐底板连接处）；FAD评定：临界裂纹半深10.6mm；Paris估算裂纹扩展2.69×10⁶次循环 | 应力腐蚀开裂+疲劳扩展 | 环境因素+应力 | 裂纹扩展 | 中高风险 | 对高应力焊缝区域加强无损检测；严格控制介质温度和压力波动；制定应力腐蚀监控计划（专家经验） | 8 | 4 | 4 | FAD评定 | 期刊论文 | 刘智猛等.基于失效评估图的液氨储罐可靠性评价[J].当代化工,2026,55(6):1472-1477 | 一般样本
CASE-B-069 | 反应容器 | 加氢反应器（TP347） | 高温变形/熔化 | 反应器距上侧1/3处鼓胀，最大外径52.4mm（鼓胀量21.9%）；外壁多条轴向裂纹，裂纹附近金属熔融痕迹；金相组织奥氏体+大量碳化物（晶界聚集） | 温控系统死机导致温度持续升高至熔点以上 | 控制系统失效+超温运行 | 反应器鼓胀开裂熔化 | 高风险 | 升级温度控制系统，增加冗余联锁保护；加强操作培训和管理（专家经验） | 9 | 4 | 4 | 超温运行 | 期刊论文 | 单婷婷.加氢反应器失效原因分析[J].石油化工腐蚀与防护,2017(6):11-13 | 一般样本
CASE-B-070 | 储存容器 | 常压储罐 | 失效后果分析 | 基础类型、土壤类型对失效后果影响较大；液位高度影响较小；含高盐土壤+细沙+高液位条件下后果等级最高（E级） | 储罐基础类型和土壤类型影响泄漏速率和发现时间 | 风险评估参数选取偏差 | 风险等级被低估 | 中风险 | 加强基础数据管理，准确录入储罐基础类型和土壤参数；按保守值选取失效后果计算参数；定期校验RBI风险计算模型；对高风险等级储罐进行现场复核（专家经验） | 6 | 4 | 4 | S：含高盐土壤+细沙+高液位条件下E级后果；O：常压储罐失效后果受基础类型影响显著；D：RBI软件计算可识别 | 期刊论文 | 王十.常压储罐失效后果评价的关键影响因素[J].中国特种设备安全,2022,38(4):65-69 | 一般样本
CASE-B-071 | 储存容器 | 液氨储罐（Q370DR） | 裂纹 | 角焊缝应力峰值340.85MPa（第一层壁板与罐底板连接处）；FAD评定：临界裂纹半深10.6mm；Paris估算裂纹扩展2.69×10⁶次循环 | 应力腐蚀开裂+疲劳扩展 | 环境因素+应力 | 裂纹扩展 | 中高风险 | 对高应力角焊缝区域进行100%无损检测（MT+UT）；严格控制液氨介质中杂质（特别是H₂S）含量；加强运行期间温度和压力波动监控；制定年度应力腐蚀专项检查计划（专家经验） | 8 | 4 | 4 | S：应力峰值340.85MPa，临界裂纹半深10.6mm；O：液氨储罐角焊缝裂纹在特定环境下发生；D：FAD评定+UT可评估 | 期刊论文 | 刘智猛等.基于失效评估图的液氨储罐可靠性评价[J].当代化工,2026,55(6):1472-1477 | 一般样本
CASE-B-072 | 反应容器 | 加氢反应器（TP347） | 高温变形/熔化 | 反应器距上侧1/3处鼓胀，最大外径52.4mm（鼓胀量21.9%）；外壁多条轴向裂纹，裂纹附近金属熔融痕迹；金相组织奥氏体+大量碳化物（晶界聚集） | 温控系统死机导致温度持续升高至熔点以上 | 控制系统失效+超温运行 | 反应器鼓胀开裂熔化 | 高风险 | 升级温度控制系统，增加冗余CPU和独立热电偶；设置温度高高联锁（三取二逻辑）自动紧急停车；加强DCS系统日常维护和巡检；制定超温专项应急预案并定期演练（专家经验） | 9 | 4 | 4 | S：鼓胀量21.9%（52.4mm），金属熔融痕迹；O：温控系统失效导致超温偶有发生；D：温度监控联锁可预防 | 期刊论文 | 单婷婷.加氢反应器失效原因分析[J].石油化工腐蚀与防护,2017(6):11-13 | 一般样本
CASE-C-001 | 承压设备 | 承压设备 | 腐蚀失效 | 压力设备在腐蚀性介质环境下发生腐蚀失效，应力腐蚀是突出问题 | 腐蚀介质+应力共同作用 | 选材不当或环境腐蚀性强 | 设备腐蚀减薄或开裂 | 高风险 | 根据腐蚀类型选用耐蚀材料，控制介质中腐蚀性成分 | 8 | 5 | 4 | 应力腐蚀是压力容器管道最突出的腐蚀失效问题 | 综述 | 压力设备腐蚀失效案例统计分析，材料工程2004年02期 | 参考样本
CASE-C-002 | 承压设备 | 承压设备 | 腐蚀失效 | 奥氏体不锈钢压力容器在腐蚀环境中发生腐蚀失效 | 奥氏体不锈钢耐蚀性不足 | 选材不当或环境腐蚀性强 | 设备腐蚀失效 | 中高风险 | 根据具体腐蚀介质选用合适的不锈钢牌号或更换材料 | 7 | 5 | 4 | 奥氏体不锈钢腐蚀失效较严重 | 综述 | 压力设备腐蚀失效案例统计分析，材料工程2004年02期 | 参考样本
CASE-C-003 | 承压设备 | 承压设备 | 腐蚀失效 | 碳钢及低合金钢压力容器在腐蚀环境中发生腐蚀失效 | 碳钢/低合金钢耐蚀性不足 | 选材不当 | 设备腐蚀减薄或穿孔 | 中高风险 | 根据介质腐蚀性选用耐蚀材料或增加防腐措施 | 7 | 5 | 4 | 碳钢及低合金钢腐蚀失效较严重 | 综述 | 压力设备腐蚀失效案例统计分析，材料工程2004年02期 | 参考样本
CASE-C-004 | 承压设备 | 承压设备 | 脆性断裂 | 压力容器在低温或材料脆化条件下发生脆性断裂 | 材料韧性不足或温度过低 | 设计选材不当或操作温度过低 | 设备脆性断裂失效 | 高风险 | 选用低温韧性好的材料，避免在脆性温度区间运行 | 8 | 4 | 4 | 脆性断裂是压力容器常见失效形式之一 | 综述 | 一则压力容器腐蚀开裂案例分析，锅炉制造2020年05期 | 参考样本
CASE-C-005 | 承压设备 | 承压设备 | 韧性断裂 | 压力容器在超压条件下发生韧性断裂 | 操作压力超过设计压力 | 超压运行 | 设备韧性断裂失效 | 高风险 | 安装可靠的安全泄压装置，严禁超压运行 | 8 | 5 | 4 | 韧性断裂是压力容器常见失效形式之一 | 综述 | 一则压力容器腐蚀开裂案例分析，锅炉制造2020年05期 | 参考样本
CASE-C-006 | 承压设备 | 承压设备 | 腐蚀断裂 | 压力容器在腐蚀介质和应力共同作用下发生腐蚀断裂 | 腐蚀+应力协同作用 | 选材不当+结构设计不合理 | 设备腐蚀断裂失效 | 高风险 | 优化结构设计减少应力集中，选用耐蚀材料 | 8 | 5 | 4 | 腐蚀断裂是压力容器常见失效形式之一 | 综述 | 一则压力容器腐蚀开裂案例分析，锅炉制造2020年05期 | 参考样本
CASE-C-007 | 承压设备 | 承压设备 | 蠕变断裂 | 高温压力容器在长期高温运行条件下发生蠕变断裂 | 长期高温运行导致材料蠕变 | 超温运行或材料耐温不足 | 设备蠕变失效 | 中高风险 | 严格控制运行温度，选用耐高温材料 | 7 | 4 | 4 | 蠕变断裂是压力容器常见失效形式之一 | 综述 | 一则压力容器腐蚀开裂案例分析，锅炉制造2020年05期 | 参考样本
CASE-C-008 | 承压设备 | 承压设备 | 疲劳断裂 | 压力容器在交变载荷作用下发生疲劳断裂 | 交变应力导致疲劳裂纹萌生和扩展 | 结构设计不合理或操作频繁波动 | 设备疲劳失效 | 中高风险 | 优化结构设计减少应力集中，控制操作压力波动 | 7 | 4 | 4 | 疲劳断裂是压力容器常见失效形式之一 | 综述 | 一则压力容器腐蚀开裂案例分析，锅炉制造2020年05期 | 参考样本
CASE-C-009 | 反应容器 | 尿素合成塔 | 层板应力腐蚀开裂 | 尿素合成塔层板在热电偶下方存在应力腐蚀裂纹 | 检漏蒸汽中含腐蚀性物质 | 腐蚀性物质导致层板应力腐蚀开裂 | 可能导致设备爆破 | 极高风险 | 控制检漏蒸汽质量，防止腐蚀性物质进入 | 9 | 3 | 4 | 检漏蒸汽中存在腐蚀性物质时可能引起层板应力腐蚀开裂 | 综述 | 国内外尿素合成塔失效原因及缺陷现状调查，化工进展2012年S2期 | 参考样本
CASE-C-010 | 压力容器 | 含缺陷压力容器 | 概率失效 | 含缺陷压力容器在不确定因素影响下存在概率失效风险 | 材料强度、断裂韧性、缺陷尺寸等不确定因素 | 不确定性因素的随机分布 | 设备可能发生概率性失效 | 中高风险 | 采用概率断裂力学方法进行安全可靠性评定 | 7 | 4 | 4 | 概率断裂力学理论用于含缺陷压力容器失效分析 | 综述 | 含缺陷压力容器的概率失效分析研究进展，西安理工大学学报2017年03期 | 参考样本
CASE-C-011 | 承压设备 | 承压设备 | 复杂介质失效 | 复杂介质环境下多种失效机制竞争，主导失效机制难以判定 | 多种失效机制同时存在 | 复杂介质环境使失效分析偏差 | 同类事故重复发生 | 高风险 | 采用多因素综合分析方法判定主导失效机制 | 7 | 5 | 4 | 复杂介质环境下失效分析偏差导致同类事故仍在发生 | 综述 | 复杂介质环境下的承压设备的失效分析探讨，2011年会议论文 | 参考样本
CASE-C-012 | 压力容器 | 承压设备 | 结构不合理失效 | 压力容器由于结构设计不合理导致失效 | 结构设计存在缺陷 | 设计阶段未充分考虑受力情况 | 设备失效 | 中高风险 | 优化结构设计，进行应力分析 | 7 | 3 | 4 | 结构不合理是压力容器失效典型案例原因之一 | 综述 | 压力容器失效分析，中国力学学会学术大会2009 | 参考样本
CASE-C-013 | 压力容器 | 承压设备 | 法兰设计不合理失效 | 压力容器由于法兰设计不合理导致失效 | 法兰设计存在缺陷 | 设计阶段未充分考虑密封和强度要求 | 设备泄漏或失效 | 中风险 | 按标准重新设计法兰，确保密封和强度 | 6 | 3 | 4 | 法兰设计不合理是压力容器失效典型案例原因之一 | 综述 | 压力容器失效分析，中国力学学会学术大会2009 | 参考样本
CASE-C-014 | 锅炉 | SHL20-25/400-A锅炉 | 泄漏 | SHL20-25/400-A锅炉天棚管背火面多处漏水 | 阀门泄漏导致锅炉损坏 | 阀门故障 | 锅炉漏水 | 中高风险 | 定期检查阀门，发现泄漏及时更换 | 7 | 4 | 4 | 阀门泄漏导致锅炉损坏 | 事故报告 | 一起由阀门泄漏引起的锅炉损坏，中国锅炉压力容器安全1997年06期 | 参考样本
CASE-C-015 | 压力容器 | 压力容器 | 开裂 | 3台压力容器使用不到一年均发生泄漏事故 | 开裂泄漏 | 吊耳垫板无排气孔、筒节高度小于标准要求、筒节对接十字焊缝等原因 | 设备早期失效 | 高风险 | 严格按标准设计制造，加强质量检验 | 8 | 4 | 4 | 3台压力容器使用不到一年均因制造质量问题泄漏 | 案例分析 | 压力容器设计制造质量事故案例综述，绿色科技2018年18期 | 参考样本
CASE-C-016 | 反应容器 | 水解釜 | 爆炸 | 某市油脂化工厂两台运行中的水解釜突然相继爆炸，一台未运行的水解釜和蒸汽缓冲罐也被炸坏，残片飞至距爆炸中心183米处 | 水解釜爆炸 | 超压或其他原因 | 设备损毁，厂房被摧毁 | 极高风险 | 加强运行监控，安装可靠的安全泄压装置 | 10 | 3 | 4 | 水解釜爆炸造成严重破坏 | 事故报告 | 从设计角度对一起化工压力容器爆炸事故的剖析，内蒙古石油化工1999年02期 | 参考样本
CASE-C-017 | 压力容器 | 氩气缓冲罐 | 低温爆炸 | 氩气缓冲罐发生低温爆炸事故 | 低温条件下爆炸 | 低温导致材料脆性断裂 | 设备爆炸 | 高风险 | 选用低温韧性好的材料，避免低温超压 | 9 | 3 | 4 | 氩气缓冲罐低温爆炸 | 事故报告 | 氩气缓冲罐低温爆炸事故分析，中国特种设备安全2009年11期 | 参考样本
CASE-C-018 | 压力容器 | 压力容器用钢板 | 卷制开裂 | 钢制材料在压力容器制造厂进行筒节卷制过程中发生开裂 | 筒节卷制过程中开裂 | 材料或工艺问题 | 制造过程中废品 | 中风险 | 通过宏观检测、化学成分分析、金相组织分析等手段查明原因 | 6 | 4 | 4 | 筒节卷制过程中发生开裂 | 实验研究 | 压力容器用钢板卷制开裂失效原因分析，压力容器2021年09期 | 参考样本
CASE-C-019 | 压力容器 | U型管 | 开裂 | U型管弯头部分发生开裂 | U型管弯头开裂 | 材料焊接热影响区敏化效应 | U型管失效 | 中高风险 | 改进焊接工艺，控制热影响区敏化 | 7 | 4 | 4 | 材料焊接热影响区的敏化效应导致开裂 | 实验研究 | U型管开裂失效分析，压力容器2007年05期 | 参考样本
CASE-C-020 | 压力容器 | N06022盘管 | 腐蚀 | N06022盘管在酰胺溶液中发生腐蚀，主要原因是冲刷 | 酰胺溶液中腐蚀 | 冲刷导致腐蚀加剧 | 盘管腐蚀失效 | 中风险 | 从盘管制造环节针对焊接及固溶处理给出改进建议 | 6 | 4 | 4 | 冲刷是引起N06022盘管腐蚀的主要原因 | 实验研究 | N06022盘管腐蚀失效分析，压力容器先进技术第十一届全国会议2025 | 参考样本
CASE-C-021 | 压力容器 | 不锈钢压力容器 | 多种失效模式 | 不锈钢压力容器存在多种典型失效模式 | 不锈钢压力容器失效 | 设计、制造或服役阶段问题 | 不锈钢压力容器失效 | 中高风险 | 基于典型失效模式从设计、制造和服役阶段给出预防措施 | 7 | 4 | 4 | 从不锈钢压力容器设计、制造和服役阶段考虑预防措施 | 综述/研究 | 基于典型失效模式的不锈钢压力容器设计、制造与检验，化学工程与装备2024年02期 | 参考样本
CASE-C-022 | 移动式压力容器 | 汽车罐车 | 泄漏 | 2000—2016年共发生232起汽车罐车（压力容器）泄漏事故 | 多种原因导致泄漏 | 安全管理不到位 | 泄漏事故 | 中高风险 | 从事故发生时间、地点、充装介质、发生环节等方面加强安全管理 | 7 | 5 | 4 | 232起汽车罐车泄漏事故统计分析 | 统计分析 | 232起汽车罐车泄漏事故特征分析及对策研究，全国压力容器学术会议2017 | 参考样本
CASE-C-023 | 压力容器 | 承压设备 | 多种失效 | 我国压力容器与管道失效案例每年都有数百起 | 多种失效原因 | 安全管理不到位+技术薄弱 | 设备失效事故 | 中高风险 | 加强失效分析能力，采取有效预防措施 | 7 | 5 | 4 | 我国压力容器与管道失效案例每年数百起 | 统计分析 | 复杂介质环境下的承压设备的失效分析探讨，2011年会议论文 | 参考样本
CASE-C-024 | 锅炉 | 锅炉金属承压部件 | 拉裂失效 | 某发电集团近5年锅炉金属承压部件失效中，拉裂失效是主要原因之一 | 拉裂失效 | 结构设计或运行问题 | 锅炉承压部件失效 | 中高风险 | 优化结构设计，减少拉应力集中 | 7 | 5 | 4 | 拉裂失效是锅炉金属承压部件失效三大原因之一 | 统计分析 | 锅炉金属承压部件失效分析及对策，电站系统工程2022年02期 | 参考样本
CASE-C-025 | 锅炉 | 锅炉金属承压部件 | 金属过热失效 | 某发电集团近5年锅炉金属承压部件失效中，金属过热失效是主要原因之一 | 金属过热失效 | 超温运行 | 锅炉承压部件失效 | 中高风险 | 严格控制运行温度，避免超温 | 7 | 5 | 4 | 金属过热失效是锅炉金属承压部件失效三大原因之一 | 统计分析 | 锅炉金属承压部件失效分析及对策，电站系统工程2022年02期 | 参考样本
CASE-C-026 | 压力容器 | 快开门式压力容器 | 爆炸 | 快开门式压力容器爆炸事故约占压力容器事故总数的三分之一 | 快开门容器爆炸 | 安全联锁失效+操作不当 | 爆炸事故 | 极高风险 | 加强快开门容器安全管理和检验 | 9 | 6 | 3 | 快开门容器爆炸事故占压力容器事故总数约1/3 | 统计分析 | 快开门式压力容器爆炸失效规律分析，科技促进发展2010年S1期 | 参考样本
CASE-C-027 | 压力容器 | 快开门式压力容器 | 应力腐蚀开裂 | 应力腐蚀开裂是快开门式压力容器失效的主要形式之一 | 应力腐蚀开裂 | 腐蚀介质+应力 | 快开门容器失效 | 中高风险 | 控制腐蚀介质，减少应力集中 | 7 | 5 | 4 | 应力腐蚀开裂是快开门容器失效主要形式之一 | 统计分析 | 快开门式压力容器使用管理与定期检验，价值工程2014年30期 | 参考样本
CASE-C-028 | 压力容器 | 快开门式压力容器 | 联锁装置失效 | 联锁装置失效是快开门式压力容器失效的主要形式之一 | 安全联锁装置失效 | 安全联锁功能不全或失效 | 快开门容器爆炸 | 高风险 | 完善安全联锁装置，定期校验 | 8 | 6 | 4 | 联锁装置失效是快开门容器失效主要形式之一 | 统计分析 | 快开门式压力容器使用管理与定期检验，价值工程2014年30期 | 参考样本
CASE-C-029 | 压力容器 | 快开门式压力容器 | 泄漏 | 泄漏是快开门式压力容器失效的主要形式之一 | 泄漏 | 密封失效或腐蚀 | 介质泄漏 | 中高风险 | 加强密封结构检验，定期更换密封件 | 7 | 5 | 4 | 泄漏是快开门容器失效主要形式之一 | 统计分析 | 快开门式压力容器使用管理与定期检验，价值工程2014年30期 | 参考样本
CASE-C-030 | 压力容器 | 快开门式压力容器 | 化学腐蚀 | 化学腐蚀是快开门式压力容器失效的主要形式之一 | 化学腐蚀 | 介质腐蚀性强 | 设备腐蚀失效 | 中高风险 | 根据介质选用耐蚀材料 | 7 | 5 | 4 | 化学腐蚀是快开门容器失效主要形式之一 | 统计分析 | 快开门式压力容器使用管理与定期检验，价值工程2014年30期 | 参考样本
CASE-C-031 | 压力容器 | 压缩机出口缓冲器 | 裂纹 | 临氢环境下承受交变载荷的压缩机出口缓冲器发现埋藏缺陷，有限元合于使用评价显示缺陷未通过评价 | — | — | 需更换缺陷部位 | 中高风险 | — | 7 | 4 | 4 | 临氢环境+交变载荷，疲劳裂纹扩展风险 | 期刊论文 | 临氢环境下承受交变载荷的压力容器合于使用评价及缺陷成因分析[J].化工机械,2023(03) | 参考样本
CASE-C-032 | 压力容器 | 变压吸附塔（PSA） | 疲劳开裂 | 变压吸附塔筒体发生开裂失效，经检测分析确定为疲劳开裂 | — | — | 设备失效 | 中高风险 | — | 7 | 4 | 4 | 变压吸附塔承受交变载荷，疲劳开裂是典型失效模式 | 期刊论文 | 周海等.变压吸附塔筒体开裂失效原因分析[J].焊接技术,2024,53(2) | 参考样本
CASE-C-033 | 压力容器 | 吸附器筒体 | 爆破失效 | 吸附器筒体发生爆破失效，原因为局部过烧导致筒体材料许用应力减小、产生鼓包变形 | — | — | 设备爆破失效 | 高风险 | — | 8 | 3 | 4 | 局部过烧导致材料性能劣化，鼓包变形后爆破 | 期刊论文 | 周海等.某吸附器筒体失效原因分析[J].焊接技术,2024,53(1) | 参考样本
CASE-C-034 | 压力容器 | 复合板压力容器锻件接管 | 开裂 | 双相不锈钢复合板压力容器2205锻件接管发生开裂，组织中存在金属间相和夹杂物，夹杂物处存在微裂纹 | — | — | 接管开裂失效 | 中高风险 | — | 7 | 4 | 4 | 组织中存在金属间相和夹杂物，夹杂物处存在微裂纹导致韧性降低 | 期刊论文 | 双相不锈钢复合板压力容器锻件接管开裂失效分析[J].石油化工腐蚀与防护,2023(04) | 参考样本
CASE-C-035 | 分离容器 | 酸气后冷器封头 | 氢鼓包/裂纹 | 天然气净化厂酸气后冷器封头内壁出现氢鼓包（HB）及材料内部裂纹 | — | — | 封头开裂失效 | 高风险 | — | 8 | 4 | 4 | 碳钢在含硫介质中发生氢扩散与微结构缺陷交互作用，导致氢致开裂 | 会议论文 | 含硫天然气净化厂压力容器封头开裂原因分析[C].压力容器先进技术——第十一届全国压力容器学术会议论文集（下）,2025 | 参考样本
CASE-C-036 | 压力容器 | 复合板压力容器（316L+Q345R） | 点蚀 | 316L+Q345R双金属复合板压力容器在酸性腐蚀环境下内衬层易发生点蚀，点蚀位置具有随机性 | — | — | 点蚀穿透或SCC导致失效 | 中高风险 | — | 7 | 5 | 4 | 点蚀是局部腐蚀常见形式，点蚀位置具有随机性，外加载荷下易穿透 | 期刊论文 | 陈庆国等.316L+Q345R双金属复合板压力容器的点蚀[J].腐蚀与防护,2025 | 参考样本
CASE-C-037 | 压力容器 | 超设计年限压力容器 | 多种损伤 | 渤海某油田11台超过设计年限的压力容器通过RBI技术进行评估，分析容器中存在的损伤模式和腐蚀机理 | — | — | 设备风险升高 | 中高风险 | — | 7 | 4 | 4 | 超设计年限设备损伤模式复杂，需RBI评估识别 | 期刊论文 | 基于RBI技术的压力容器评估应用[J].化工装备技术,2024(01) | 参考样本
CASE-C-038 | 压力容器 | 蒸压釜/硫化罐 | 多种损伤失效 | 小微企业常用典型压力容器（蒸压釜、硫化罐）存在裂纹、腐蚀、变形、安全联锁装置失效等多种损伤失效模式 | — | — | 设备损伤累积可能导致事故 | 中高风险 | — | 7 | 6 | 4 | 小微企业压力容器约占总量75%，设备管理薄弱，损伤失效模式多样 | 期刊论文 | 赵明越等.小微企业典型压力容器损伤失效研究综述[J].化工机械,2022,49(2) | 参考样本
CASE-C-039 | 压力容器 | 含缺陷压力容器 | 概率失效 | 含缺陷压力容器在不确定因素影响下存在概率失效风险 | — | — | 设备可能发生概率性失效 | 中高风险 | — | 7 | 4 | 4 | 概率断裂力学理论用于含缺陷压力容器失效分析，考虑材料强度、断裂韧性等不确定因素 | 期刊论文 | 含缺陷压力容器的概率失效分析研究进展[J].西安理工大学学报,2017(03) | 参考样本
CASE-C-040 | 压力容器 | 不锈钢压力容器 | 多种失效模式 | 不锈钢压力容器存在多种典型失效模式，需从设计、制造和服役阶段分别考虑预防措施 | — | — | 不锈钢压力容器失效 | 中高风险 | — | 7 | 4 | 4 | 不锈钢压力容器失效涉及设计、制造、服役多阶段，需综合考虑 | 期刊论文 | 基于典型失效模式的不锈钢压力容器设计、制造与检验[J].化学工程与装备,2024(02) | 参考样本
CASE-C-041 | 压力容器 | 复合板压力容器 | 点蚀 | 双金属复合板压力容器在酸性腐蚀环境下内衬层易发生点蚀，点蚀发生位置具有随机性 | — | — | 点蚀穿透或SCC导致失效 | 中高风险 | — | 7 | 5 | 4 | 酸性腐蚀环境下双金属复合板点蚀风险高，点蚀位置随机 | 期刊论文 | 陈庆国等.316L+Q345R双金属复合板压力容器的点蚀[J].腐蚀与防护,2025 | 参考样本
CASE-C-042 | 锅炉 | 锅炉受热面管 | 焊缝缺陷失效 | 锅炉受热面管焊缝缺陷导致泄漏失效 | — | — | 锅炉非计划停运 | 中高风险 | — | 7 | 5 | 4 | 焊缝缺陷是锅炉金属承压部件失效主要原因之一 | 期刊论文 | 锅炉受热面管典型失效形式及机理研究[J].锅炉制造,2024(04) | 参考样本
CASE-C-043 | 锅炉 | 锅炉水冷壁管 | 高温腐蚀/减薄 | 锅炉水冷壁管在高温火焰冲刷和腐蚀介质作用下发生减薄 | — | — | 水冷壁管爆管 | 高风险 | — | 8 | 5 | 4 | 高温腐蚀+火焰冲刷，壁厚减薄导致爆管 | 期刊论文 | 电站锅炉水冷壁管失效原因分析及预防[J].热力发电,2024(06) | 参考样本
CASE-C-044 | 管道 | 高温蒸汽管道 | 蠕变 | 高温蒸汽管道长期在高温高压下运行，材料发生蠕变损伤 | — | — | 管道破裂 | 高风险 | — | 8 | 4 | 4 | 高温蠕变是压力管道常见失效形式之一 | 期刊论文 | 高温蒸汽管道蠕变寿命评估方法研究[J].压力容器,2024(02) | 参考样本
CASE-C-045 | 管道 | 化工管道 | 冲刷腐蚀 | 含固体颗粒的高速流体对化工管道弯头处造成冲刷腐蚀减薄 | — | — | 管道穿孔泄漏 | 中高风险 | — | 7 | 5 | 4 | 冲刷腐蚀是局部腐蚀常见形式，高速含颗粒流体冲击管壁 | 期刊论文 | 化工管道冲刷腐蚀失效机理及防护措施[J].腐蚀与防护,2024(08) | 参考样本
CASE-C-046 | 储存容器 | 球罐 | 应力腐蚀开裂 | 湿硫化氢环境下球罐焊缝热影响区发生应力腐蚀开裂 | — | — | 球罐泄漏或开裂 | 高风险 | — | 8 | 4 | 4 | 湿H₂S环境下碳钢/低合金钢应力腐蚀开裂风险高 | 期刊论文 | 湿硫化氢环境下球罐应力腐蚀开裂案例分析[J].石油化工设备技术,2023(06) | 参考样本